## Sheet1
地 质 明 细 表
项目名称：华能清远高新区燃气分布式能源项目
钻探点编号 | 杆号 | 地貌描述 | 岩 土 描 述 | 岩土物理力学指标 | [7 empty] | 水位埋深（m） | 处 理 措 施 建 议及 备 注
|  |  |  | 天然重度γ(kN/m3) | 上拔角 | 内聚力c(kPa) | 内摩擦角Φ(°) | 承载力特征值fak(kPa) | 地基系数（MN/m4） | 桩的极限侧阻力标准值qsik(kPa) | 桩的极限端阻力标准值qpk(kPa) | 稳定水位
AB1 | N1 | 丘陵 | 0～0.5m耕土：褐黄色，稍湿，松散，以黏土为主，含有植物根茎。 | 18 | 15 | 12 | 7.8 | / | 3 | 20 | / | / | 采用浅基础以黏土作为基础持力层
|  |  | 0.5～8.6m黏土：褐黄色、褐红色，可-硬塑状，为灰岩风化残积而成，主要为黏土，含少量碎石块及少许黑色铁锰质结核和氧化物。无摇震反应，切面光滑，韧性偏高，干强度高。 | 19.3 | 20 | 25 | 18 | 180 | 35 | 80 | 800
|  |  | 8.6～13.6m中风化灰岩：灰色、灰黑色，隐晶质结构，中厚层构造，节理裂隙较发育，裂隙面白色方解石脉充填，岩芯多呈短柱状，柱状。岩质较软-较硬，岩体较完整，岩体基本质量指标Ⅲ-Ⅳ级，RQD=80。 | 25 | / | / | / | 4000 | / | / | 12000
AB2 | N2 | 丘陵 | 0～0.6m耕土：褐黄色，稍湿，松散，以黏土为主，含有植物根茎。 | 18 | 15 | 12 | 7.8 | / | 3 | 20 | / | / | 采用浅基础以黏土作为基础持力层
|  |  | 0.6～6.5m黏土：褐黄色、褐红色，可-硬塑状，为灰岩风化残积而成，主要为黏土，含少量碎石块及少许黑色铁锰质结核和氧化物。无摇震反应，切面光滑，韧性偏高，干强度高。 | 19.3 | 20 | 25 | 18 | 180 | 35 | 80 | 800
|  |  | 6.5～12.1m中风化灰岩：灰色、灰黑色，隐晶质结构，中厚层构造，节理裂隙较发育，裂隙面白色方解石脉充填，岩芯多呈短柱状，柱状。岩质较软-较硬，岩体较完整，岩体基本质量指标Ⅲ-Ⅳ级，RQD=80。 | 25 | / | / | / | 4000 | / | / | 12000
AB3 | N3 | 丘陵 | 0～0.6m耕土：褐黄色，稍湿，松散，以黏土为主，含有植物根茎。 | 18 | 15 | 12 | 7.8 | / | 3 | 20 | / | / | 采用浅基础以黏土作为基础持力层
|  |  | 0.6～5.0m黏土：褐黄色、褐红色，可-硬塑状，为灰岩风化残积而成，主要为黏土，含少量碎石块及少许黑色铁锰质结核和氧化物。无摇震反应，切面光滑，韧性偏高，干强度高。 | 19.3 | 20 | 25 | 18 | 180 | 35 | 80 | 800
|  |  | 5.0～9.6m中风化灰岩：灰色、灰黑色，隐晶质结构，中厚层构造，节理裂隙较发育，裂隙面白色方解石脉充填，岩芯多呈短柱状，柱状。岩质较软-较硬，岩体较完整，岩体基本质量指标Ⅲ-Ⅳ级，RQD=80。 | 25 | / | / | / | 4000 | / | / | 12000
AB4 | N4 | 丘陵 | 0～0.6m耕土：褐黄色，稍湿，松散，以黏土为主，含有植物根茎。 | 18 | 15 | 12 | 7.8 | / | 3 | 20 | / | / | 采用浅基础以黏土作为基础持力层
|  |  | 0.6～9.9m黏土：褐黄色、褐红色，可-硬塑状，为灰岩风化残积而成，主要为黏土，含少量碎石块及少许黑色铁锰质结核和氧化物。无摇震反应，切面光滑，韧性偏高，干强度高。 | 19.3 | 20 | 25 | 18 | 180 | 35 | 80 | 800
|  |  | 9.9～15.4m中风化灰岩：灰色、灰黑色，隐晶质结构，中厚层构造，节理裂隙较发育，裂隙面白色方解石脉充填，岩芯多呈短柱状，柱状。岩质较软-较硬，岩体较完整，岩体基本质量指标Ⅲ-Ⅳ级，RQD=80。 | 25 | / | / | / | 4000 | / | / | 12000
AB5 | N5 | 丘陵 | 0～0.7m耕土：褐黄色，稍湿，松散，以黏土为主，含有植物根茎。 | 18 | 15 | 12 | 7.8 | / | 3 | 20 | / | / | 采用浅基础以黏土作为基础持力层
|  |  | 0.7～9.4m黏土：褐黄色、褐红色，可-硬塑状，为灰岩风化残积而成，主要为黏土，含少量碎石块及少许黑色铁锰质结核和氧化物。无摇震反应，切面光滑，韧性偏高，干强度高。 | 19.3 | 20 | 25 | 18 | 180 | 35 | 80 | 800
|  |  | 9.4～15.3m中风化灰岩：灰色、灰黑色，隐晶质结构，中厚层构造，节理裂隙较发育，裂隙面白色方解石脉充填，岩芯多呈短柱状，柱状。岩质较软-较硬，岩体较完整，岩体基本质量指标Ⅲ-Ⅳ级，RQD=80。 | 25 | / | / | / | 4000 | / | / | 12000
B5 | N5 | 丘陵 | 0～0.6m耕土：褐黄色，稍湿，松散，以黏土为主，含有植物根茎。 | 18 | 15 | 12 | 7.8 | / | 3 | 20 | / | / | 采用浅基础以黏土作为基础持力层
|  |  | 0.6～8.2m黏土：褐黄色、褐红色，可-硬塑状，为灰岩风化残积而成，主要为黏土，含少量碎石块及少许黑色铁锰质结核和氧化物。无摇震反应，切面光滑，韧性偏高，干强度高。 | 19.3 | 20 | 25 | 18 | 180 | 35 | 80 | 800
AB6 | N7 | 丘陵 | 0～0.6m耕土：褐黄色，稍湿，松散，以黏土为主，含有植物根茎。 | 18 | 15 | 12 | 7.8 | / | 3 | 20 | / | / | 采用浅基础以黏土作为基础持力层
|  |  | 0.6～7.8m黏土：褐黄色、褐红色，可-硬塑状，为灰岩风化残积而成，主要为黏土，含少量碎石块及少许黑色铁锰质结核和氧化物。无摇震反应，切面光滑，韧性偏高，干强度高。 | 19.3 | 20 | 25 | 18 | 180 | 35 | 80 | 800
|  |  | 7.8～12.5m中风化灰岩：灰色、灰黑色，隐晶质结构，中厚层构造，节理裂隙较发育，裂隙面白色方解石脉充填，岩芯多呈短柱状，柱状。岩质较软-较硬，岩体较完整，岩体基本质量指标Ⅲ-Ⅳ级，RQD=80。 | 25 | / | / | / | 4000 | / | / | 12000
AB6-1 | N6 | 丘陵 | 0～0.5m耕土：褐黄色，稍湿，松散，以黏土为主，含有植物根茎。 | 18 | 15 | 12 | 7.8 | / | 3 | 20 | / | / | 采用浅基础以黏土作为基础持力层
|  |  | 0.5～6.2m黏土：褐黄色、褐红色，可-硬塑状，为灰岩风化残积而成，主要为黏土，含少量碎石块及少许黑色铁锰质结核和氧化物。无摇震反应，切面光滑，韧性偏高，干强度高。 | 19.3 | 20 | 25 | 18 | 180 | 35 | 80 | 800
|  |  | 6.2～11.3m中风化灰岩：灰色、灰黑色，隐晶质结构，中厚层构造，节理裂隙较发育，裂隙面白色方解石脉充填，岩芯多呈短柱状，柱状。岩质较软-较硬，岩体较完整，岩体基本质量指标Ⅲ-Ⅳ级，RQD=80。 | 25 | / | / | / | 4000 | / | / | 12000
AB7（参考AB6） | N8 | 丘陵 | 0～0.7m耕土：褐黄色，稍湿，松散，以黏土为主，含有植物根茎。 | 18 | 15 | 12 | 7.8 | / | 3 | 20 | / | / | 采用浅基础以黏土作为基础持力层
|  |  | 0.7～7.2m黏土：褐黄色、褐红色，可-硬塑状，为灰岩风化残积而成，主要为黏土，含少量碎石块及少许黑色铁锰质结核和氧化物。无摇震反应，切面光滑，韧性偏高，干强度高。 | 19.3 | 20 | 25 | 18 | 180 | 35 | 80 | 800
|  |  | 7.2～11.8m中风化灰岩：灰色、灰黑色，隐晶质结构，中厚层构造，节理裂隙较发育，裂隙面白色方解石脉充填，岩芯多呈短柱状，柱状。岩质较软-较硬，岩体较完整，岩体基本质量指标Ⅲ-Ⅳ级，RQD=80。 | 25 | / | / | / | 4000 | / | / | 12000
AB9 | N9 | 平地 | 0～2.5m素填土：褐黄色、褐红色，稍湿-湿，松散，主要由黏性土和碎石组成，未完成自重固结，为新近回填。 | 18 | 15 | 12 | 7.8 | / | 3 | 20 | / | 1 | 采用桩基础以中风化灰岩作为基础持力层
|  |  | 2.5～6.4m黏土：褐黄色、褐红色，可-硬塑状，为灰岩风化残积而成，主要为黏土，含少量碎石块及少许黑色铁锰质结核和氧化物。无摇震反应，切面光滑，韧性偏高，干强度高。 | 19.3 | 20 | 25 | 18 | 180 | 35 | 80 | 800
|  |  | 6.4～22.4m黏土：褐红色、黄色，灰黑色、软-可塑状，其主要成分为黏粒，局部含少量岩块，呈菱角状，无摇震反应，切面光滑，韧性偏高，干强度高。 | 18.2 | 20 | 12.8 | 9.2 | 100 | 18 | 40 | 500
|  |  | 22.4～28.0m中风化灰岩：灰色、灰黑色，隐晶质结构，中厚层构造，节理裂隙较发育，裂隙面白色方解石脉充填，岩芯多呈短柱状，柱状。岩质较软-较硬，岩体较完整，岩体基本质量指标Ⅲ-Ⅳ级，RQD=80。 | 25 | / | / | / | 4000 | / | / | 12000
AB10（参考AB9） | N10 | 平地 | 0～2.4m素填土：褐黄色、褐红色，稍湿-湿，松散，主要由黏性土和碎石组成，未完成自重固结，为新近回填。 | 18 | 15 | 12 | 7.8 | / | 3 | 20 | / | 1 | 采用桩基础以中风化灰岩作为基础持力层
|  |  | 2.4～6.5m黏土：褐黄色、褐红色，可-硬塑状，为灰岩风化残积而成，主要为黏土，含少量碎石块及少许黑色铁锰质结核和氧化物。无摇震反应，切面光滑，韧性偏高，干强度高。 | 19.3 | 20 | 25 | 18 | 180 | 35 | 80 | 800
|  |  | 6.5～14.8m黏土：褐红色、黄色，灰黑色、软-可塑状，其主要成分为黏粒，局部含少量岩块，呈菱角状，无摇震反应，切面光滑，韧性偏高，干强度高。 | 18.2 | 20 | 12.8 | 9.2 | 100 | 18 | 40 | 500
|  |  | 14.8～19.8m中风化灰岩：灰色、灰黑色，隐晶质结构，中厚层构造，节理裂隙较发育，裂隙面白色方解石脉充填，岩芯多呈短柱状，柱状。岩质较软-较硬，岩体较完整，岩体基本质量指标Ⅲ-Ⅳ级，RQD=80。 | 25 | / | / | / | 4000 | / | / | 12000
AB11 | N11 | 稻田 | 0～1.4m耕土：褐黄色，稍湿，松散，以黏土为主，含有植物根茎。 | 18 | 15 | 12 | 7.8 | / | 3 | 20 | / | 0.5 | 采用桩基础以中风化灰岩作为基础持力层
|  |  | 1.4～11.9m黏土：褐红色、黄色，灰黑色、软-可塑状，其主要成分为黏粒，局部含少量岩块，呈菱角状，无摇震反应，切面光滑，韧性偏高，干强度高。 | 18.2 | 20 | 12.8 | 9.2 | 100 | 18 | 40 | 500
|  |  | 11.9～16.4m中风化灰岩：灰色、灰黑色，隐晶质结构，中厚层构造，节理裂隙较发育，裂隙面白色方解石脉充填，岩芯多呈短柱状，柱状。岩质较软-较硬，岩体较完整，岩体基本质量指标Ⅲ-Ⅳ级，RQD=80。 | 25 | / | / | / | 4000 | / | / | 12000
AB12（参考AB11） | N12 | 稻田 | 0～1.2m耕土：褐黄色，稍湿，松散，以黏土为主，含有植物根茎。 | 18 | 15 | 12 | 7.8 | / | 3 | 20 | / | 0.5 | 采用桩基础以中风化灰岩作为基础持力层
|  |  | 1.2～7.2m黏土：褐红色、黄色，灰黑色、软-可塑状，其主要成分为黏粒，局部含少量岩块，呈菱角状，无摇震反应，切面光滑，韧性偏高，干强度高。 | 18.2 | 20 | 12.8 | 9.2 | 100 | 18 | 40 | 500
|  |  | 7.2～12.3m中风化灰岩：灰色、灰黑色，隐晶质结构，中厚层构造，节理裂隙较发育，裂隙面白色方解石脉充填，岩芯多呈短柱状，柱状。岩质较软-较硬，岩体较完整，岩体基本质量指标Ⅲ-Ⅳ级，RQD=80。 | 25 | / | / | / | 4000 | / | / | 12000
AB13（参考AB11） | N13 | 平地 | 0～0.9m耕土：褐黄色，稍湿，松散，以黏土为主，含有植物根茎。 | 18 | 15 | 12 | 7.8 | / | 3 | 20 | / | 0.5 | 采用桩基础以中风化灰岩作为基础持力层
|  |  | 0.9～7.0m黏土：褐红色、黄色，灰黑色、软-可塑状，其主要成分为黏粒，局部含少量岩块，呈菱角状，无摇震反应，切面光滑，韧性偏高，干强度高。 | 18.2 | 20 | 12.8 | 9.2 | 100 | 18 | 40 | 500
|  |  | 7.0～10.5m中风化灰岩：灰色、灰黑色，隐晶质结构，中厚层构造，节理裂隙较发育，裂隙面白色方解石脉充填，岩芯多呈短柱状，柱状。岩质较软-较硬，岩体较完整，岩体基本质量指标Ⅲ-Ⅳ级，RQD=80。 | 25 | / | / | / | 4000 | / | / | 12000
AB14（参考AB11） | N14 | 稻田 | 0～1.3m耕土：褐黄色，稍湿，松散，以黏土为主，含有植物根茎。 | 18 | 15 | 12 | 7.8 | / | 3 | 20 | / | 0.5 | 采用桩基础以中风化灰岩作为基础持力层
|  |  | 1.3～11.1m黏土：褐红色、黄色，灰黑色、软-可塑状，其主要成分为黏粒，局部含少量岩块，呈菱角状，无摇震反应，切面光滑，韧性偏高，干强度高。 | 18.2 | 20 | 12.8 | 9.2 | 100 | 18 | 40 | 500
|  |  | 11.1～16.3m中风化灰岩：灰色、灰黑色，隐晶质结构，中厚层构造，节理裂隙较发育，裂隙面白色方解石脉充填，岩芯多呈短柱状，柱状。岩质较软-较硬，岩体较完整，岩体基本质量指标Ⅲ-Ⅳ级，RQD=80。 | 25 | / | / | / | 4000 | / | / | 12000
AB16（参考AB11） | N15 | 稻田 | 0～1.2m耕土：褐黄色，稍湿，松散，以黏土为主，含有植物根茎。 | 18 | 15 | 12 | 7.8 | / | 3 | 20 | / | 0.5 | 采用桩基础以中风化灰岩作为基础持力层
|  |  | 1.2～22.5m黏土：褐红色、黄色，灰黑色、软-可塑状，其主要成分为黏粒，局部含少量岩块，呈菱角状，无摇震反应，切面光滑，韧性偏高，干强度高。 | 18.2 | 20 | 12.8 | 9.2 | 100 | 18 | 40 | 500
|  |  | 22.5～27.5m中风化灰岩：灰色、灰黑色，隐晶质结构，中厚层构造，节理裂隙较发育，裂隙面白色方解石脉充填，岩芯多呈短柱状，柱状。岩质较软-较硬，岩体较完整，岩体基本质量指标Ⅲ-Ⅳ级，RQD=80。 | 25 | / | / | / | 4000 | / | / | 12000
G1（参考AB11） | Z1 | 稻田 | 0～1.1m耕土：褐黄色，稍湿，松散，以黏土为主，含有植物根茎。 | 18 | 15 | 12 | 7.8 | / | 3 | 20 | / | 0.5 | 采用桩基础以中风化灰岩作为基础持力层
|  |  | 1.1～6.9m黏土：褐红色、黄色，灰黑色、软-可塑状，其主要成分为黏粒，局部含少量岩块，呈菱角状，无摇震反应，切面光滑，韧性偏高，干强度高。 | 18.2 | 20 | 12.8 | 9.2 | 100 | 18 | 40 | 500
|  |  | 6.9～10.5m中风化灰岩：灰色、灰黑色，隐晶质结构，中厚层构造，节理裂隙较发育，裂隙面白色方解石脉充填，岩芯多呈短柱状，柱状。岩质较软-较硬，岩体较完整，岩体基本质量指标Ⅲ-Ⅳ级，RQD=80。 | 25 | / | / | / | 4000 | / | / | 12000
AB17+1（参考AB11） | N16 | 稻田 | 0～1.1m耕土：褐黄色，稍湿，松散，以黏土为主，含有植物根茎。 | 18 | 15 | 12 | 7.8 | / | 3 | 20 | / | 0.5 | 采用桩基础以中风化灰岩作为基础持力层
|  |  | 1.1～22.1m黏土：褐红色、黄色，灰黑色、软-可塑状，其主要成分为黏粒，局部含少量岩块，呈菱角状，无摇震反应，切面光滑，韧性偏高，干强度高。 | 18.2 | 20 | 12.8 | 9.2 | 100 | 18 | 40 | 500
|  |  | 22.1～27.9m中风化灰岩：灰色、灰黑色，隐晶质结构，中厚层构造，节理裂隙较发育，裂隙面白色方解石脉充填，岩芯多呈短柱状，柱状。岩质较软-较硬，岩体较完整，岩体基本质量指标Ⅲ-Ⅳ级，RQD=80。 | 25 | / | / | / | 4000 | / | / | 12000
AB18（参考AB11） | N17 | 稻田 | 0～1.4m耕土：褐黄色，稍湿，松散，以黏土为主，含有植物根茎。 | 18 | 15 | 12 | 7.8 | / | 3 | 20 | / | 0.5 | 采用桩基础以中风化灰岩作为基础持力层
|  |  | 1.4～9.7m黏土：褐红色、黄色，灰黑色、软-可塑状，其主要成分为黏粒，局部含少量岩块，呈菱角状，无摇震反应，切面光滑，韧性偏高，干强度高。 | 18.2 | 20 | 12.8 | 9.2 | 100 | 18 | 40 | 500
|  |  | 9.7～14.4m中风化灰岩：灰色、灰黑色，隐晶质结构，中厚层构造，节理裂隙较发育，裂隙面白色方解石脉充填，岩芯多呈短柱状，柱状。岩质较软-较硬，岩体较完整，岩体基本质量指标Ⅲ-Ⅳ级，RQD=80。 | 25 | / | / | / | 4000 | / | / | 12000
AB19 | N18 | 平地 | 0～2.1m素填土：褐黄色、褐红色，稍湿-湿，松散，主要由黏性土和碎石组成，未完成自重固结，为新近回填。 | 18 | 15 | 12 | 7.8 | / | 3 | 20 | / | 1.5 | 采用桩基础以中风化灰岩作为基础持力层
|  |  | 2.1～12.6m黏土：褐黄色、褐红色，可-硬塑状，为灰岩风化残积而成，主要为黏土，含少量碎石块及少许黑色铁锰质结核和氧化物。无摇震反应，切面光滑，韧性偏高，干强度高。 | 19.3 | 20 | 25 | 18 | 180 | 35 | 80 | 800
|  |  | 12.6～17.4m中风化灰岩：灰色、灰黑色，隐晶质结构，中厚层构造，节理裂隙较发育，裂隙面白色方解石脉充填，岩芯多呈短柱状，柱状。岩质较软-较硬，岩体较完整，岩体基本质量指标Ⅲ-Ⅳ级，RQD=80。 | 25 | / | / | / | 4000 | / | / | 12000
AB20（参考AB19） | N19 | 平地 | 0～2.2m素填土：褐黄色、褐红色，稍湿-湿，松散，主要由黏性土和碎石组成，未完成自重固结，为新近回填。 | 18 | 15 | 12 | 7.8 | / | 3 | 20 | / | 1.5 | 采用桩基础以中风化灰岩作为基础持力层
|  |  | 2.2～10.5m黏土：褐黄色、褐红色，可-硬塑状，为灰岩风化残积而成，主要为黏土，含少量碎石块及少许黑色铁锰质结核和氧化物。无摇震反应，切面光滑，韧性偏高，干强度高。 | 19.3 | 20 | 25 | 18 | 180 | 35 | 80 | 800
|  |  | 10.5～12.9m黏土：褐红色、黄色，灰黑色、软-可塑状，其主要成分为黏粒，局部含少量岩块，呈菱角状，无摇震反应，切面光滑，韧性偏高，干强度高。 | 18.2 | 20 | 12.8 | 9.2 | 100 | 18 | 40 | 500
|  |  | 12.9～17.5m中风化灰岩：灰色、灰黑色，隐晶质结构，中厚层构造，节理裂隙较发育，裂隙面白色方解石脉充填，岩芯多呈短柱状，柱状。岩质较软-较硬，岩体较完整，岩体基本质量指标Ⅲ-Ⅳ级，RQD=80。 | 25 | / | / | / | 4000 | / | / | 12000
AB21 | N20 | 平地 | 0～2.2m素填土：褐黄色、褐红色，稍湿-湿，松散，主要由黏性土和碎石组成，未完成自重固结，为新近回填。 | 18 | 15 | 12 | 7.8 | / | 3 | 20 | / | 1.5 | 采用桩基础以中风化灰岩作为基础持力层
|  |  | 2.2～6.5m黏土：褐黄色、褐红色，可-硬塑状，为灰岩风化残积而成，主要为黏土，含少量碎石块及少许黑色铁锰质结核和氧化物。无摇震反应，切面光滑，韧性偏高，干强度高。 | 19.3 | 20 | 25 | 18 | 180 | 35 | 80 | 800
|  |  | 6.5～19.7m黏土：褐红色、黄色，灰黑色、软-可塑状，其主要成分为黏粒，局部含少量岩块，呈菱角状，无摇震反应，切面光滑，韧性偏高，干强度高。 | 18.2 | 20 | 12.8 | 9.2 | 100 | 18 | 40 | 500
|  |  | 19.7～24.2m中风化灰岩：灰色、灰黑色，隐晶质结构，中厚层构造，节理裂隙较发育，裂隙面白色方解石脉充填，岩芯多呈短柱状，柱状。岩质较软-较硬，岩体较完整，岩体基本质量指标Ⅲ-Ⅳ级，RQD=80。 | 25 | / | / | / | 4000 | / | / | 12000
AB22 | N21 | 平地 | 0～2.5m素填土：褐黄色、褐红色，稍湿-湿，松散，主要由黏性土和碎石组成，未完成自重固结，为新近回填。 | 18 | 15 | 12 | 7.8 | / | 3 | 20 | / | 1.2 | 采用桩基础以中风化灰岩作为基础持力层
|  |  | 2.5～10.3m黏土：褐黄色、褐红色，可-硬塑状，为灰岩风化残积而成，主要为黏土，含少量碎石块及少许黑色铁锰质结核和氧化物。无摇震反应，切面光滑，韧性偏高，干强度高。 | 19.3 | 20 | 25 | 18 | 180 | 35 | 80 | 800
|  |  | 10.3～19.4m黏土：褐红色、黄色，灰黑色、软-可塑状，其主要成分为黏粒，局部含少量岩块，呈菱角状，无摇震反应，切面光滑，韧性偏高，干强度高。 | 18.2 | 20 | 12.8 | 9.2 | 100 | 18 | 40 | 500
|  |  | 19.4～24.7m中风化灰岩：灰色、灰黑色，隐晶质结构，中厚层构造，节理裂隙较发育，裂隙面白色方解石脉充填，岩芯多呈短柱状，柱状。岩质较软-较硬，岩体较完整，岩体基本质量指标Ⅲ-Ⅳ级，RQD=80。 | 25 | / | / | / | 4000 | / | / | 12000
AB23（参考AB22） | N22 | 平地 | 0～0.7m耕土：褐黄色，稍湿，松散，以黏土为主，含有植物根茎。 | 18 | 15 | 12 | 7.8 | / | 3 | 20 | / | 0.5 | 采用桩基础以中风化灰岩作为基础持力层
|  |  | 0.7～15.3m黏土：褐黄色、褐红色，可-硬塑状，为灰岩风化残积而成，主要为黏土，含少量碎石块及少许黑色铁锰质结核和氧化物。无摇震反应，切面光滑，韧性偏高，干强度高。 | 19.3 | 20 | 25 | 18 | 180 | 35 | 80 | 800
|  |  | 15.3～31.5m黏土：褐红色、黄色，灰黑色、软-可塑状，其主要成分为黏粒，局部含少量岩块，呈菱角状，无摇震反应，切面光滑，韧性偏高，干强度高。 | 18.2 | 20 | 12.8 | 9.2 | 100 | 18 | 40 | 500
|  |  | 31.5～36.8m中风化灰岩：灰色、灰黑色，隐晶质结构，中厚层构造，节理裂隙较发育，裂隙面白色方解石脉充填，岩芯多呈短柱状，柱状。岩质较软-较硬，岩体较完整，岩体基本质量指标Ⅲ-Ⅳ级，RQD=80。 | 25 | / | / | / | 4000 | / | / | 12000
AB24（参考AB22） | N23 | 平地 | 0～0.5m耕土：褐黄色，稍湿，松散，以黏土为主，含有植物根茎。 | 18 | 15 | 12 | 7.8 | / | 3 | 20 | / | 1.9 | 采用桩基础以中风化灰岩作为基础持力层
|  |  | 0.5～2.1m粉质黏土：黄褐色，由黏性土组成，可塑状，稍湿，稍有光泽，干强度中等，韧性中等，摇振反应无，混有10%-30%的细砂。 | 19.1 | 20 | 20 | 15 | 160 | 30 | 80 | 700
|  |  | 2.1～12.5m黏土：褐黄色、褐红色，可-硬塑状，为灰岩风化残积而成，主要为黏土，含少量碎石块及少许黑色铁锰质结核和氧化物。无摇震反应，切面光滑，韧性偏高，干强度高。 | 19.3 | 20 | 25 | 18 | 180 | 35 | 80 | 800
|  |  | 12.5～16.4m黏土：褐红色、黄色，灰黑色、软-可塑状，其主要成分为黏粒，局部含少量岩块，呈菱角状，无摇震反应，切面光滑，韧性偏高，干强度高。 | 18.2 | 20 | 12.8 | 9.2 | 100 | 18 | 40 | 500
|  |  | 16.4～21.1m中风化灰岩：灰色、灰黑色，隐晶质结构，中厚层构造，节理裂隙较发育，裂隙面白色方解石脉充填，岩芯多呈短柱状，柱状。岩质较软-较硬，岩体较完整，岩体基本质量指标Ⅲ-Ⅳ级，RQD=80。 | 25 | / | / | / | 4000 | / | / | 12000
AB25（参考AB25+1） | N24 | 平地 | 0～0.5m耕土：褐黄色，稍湿，松散，以黏土为主，含有植物根茎。 | 18 | 15 | 12 | 7.8 | / | 3 | 20 | / | 2 | 采用桩基础以中风化灰岩作为基础持力层
|  |  | 0.5～2.2m粉质黏土：黄褐色，由黏性土组成，可塑状，稍湿，稍有光泽，干强度中等，韧性中等，摇振反应无，混有10%-30%的细砂。 | 19.1 | 20 | 20 | 15 | 160 | 30 | 80 | 700
|  |  | 2.2～12.8m黏土：褐黄色、褐红色，可-硬塑状，为灰岩风化残积而成，主要为黏土，含少量碎石块及少许黑色铁锰质结核和氧化物。无摇震反应，切面光滑，韧性偏高，干强度高。 | 19.3 | 20 | 25 | 18 | 180 | 35 | 80 | 800
|  |  | 12.8～14.2m黏土：褐红色、黄色，灰黑色、软-可塑状，其主要成分为黏粒，局部含少量岩块，呈菱角状，无摇震反应，切面光滑，韧性偏高，干强度高。 | 18.2 | 20 | 12.8 | 9.2 | 100 | 18 | 40 | 500
|  |  | 14.2～19.4m中风化灰岩：灰色、灰黑色，隐晶质结构，中厚层构造，节理裂隙较发育，裂隙面白色方解石脉充填，岩芯多呈短柱状，柱状。岩质较软-较硬，岩体较完整，岩体基本质量指标Ⅲ-Ⅳ级，RQD=80。 | 25 | / | / | / | 4000 | / | / | 12000
AB25+1 | N25 | 平地 | 0～2.3m粉质黏土：黄褐色，由黏性土组成，可塑状，稍湿，稍有光泽，干强度中等，韧性中等，摇振反应无，混有10%-30%的细砂。 | 19.1 | 20 | 20 | 15 | 160 | 30 | 80 | 700 | 2.6 | 采用桩基础以中风化灰岩作为基础持力层
|  |  | 2.3～13.8m黏土：褐黄色、褐红色，可-硬塑状，为灰岩风化残积而成，主要为黏土，含少量碎石块及少许黑色铁锰质结核和氧化物。无摇震反应，切面光滑，韧性偏高，干强度高。 | 19.3 | 20 | 25 | 18 | 180 | 35 | 80 | 800
|  |  | 13.8～19.1m黏土：褐红色、黄色，灰黑色、软-可塑状，其主要成分为黏粒，局部含少量岩块，呈菱角状，无摇震反应，切面光滑，韧性偏高，干强度高。 | 18.2 | 20 | 12.8 | 9.2 | 100 | 18 | 40 | 500
|  |  | 19.1～24.1m中风化灰岩：灰色、灰黑色，隐晶质结构，中厚层构造，节理裂隙较发育，裂隙面白色方解石脉充填，岩芯多呈短柱状，柱状。岩质较软-较硬，岩体较完整，岩体基本质量指标Ⅲ-Ⅳ级，RQD=80。 | 25 | / | / | / | 4000 | / | / | 12000
AB26（参考AB25+1） | N26 | 平地 | 0～0.5m耕土：褐黄色，稍湿，松散，以黏土为主，含有植物根茎。 | 18 | 15 | 12 | 7.8 | / | 3 | 20 | / | 2 | 采用桩基础以中风化灰岩作为基础持力层
|  |  | 0.5～2.3m粉质黏土：黄褐色，由黏性土组成，可塑状，稍湿，稍有光泽，干强度中等，韧性中等，摇振反应无，混有10%-30%的细砂。 | 19.1 | 20 | 20 | 15 | 160 | 30 | 80 | 700
|  |  | 2.3～12.5m黏土：褐黄色、褐红色，可-硬塑状，为灰岩风化残积而成，主要为黏土，含少量碎石块及少许黑色铁锰质结核和氧化物。无摇震反应，切面光滑，韧性偏高，干强度高。 | 19.3 | 20 | 25 | 18 | 180 | 35 | 80 | 800
|  |  | 12.5～17.3m黏土：褐红色、黄色，灰黑色、软-可塑状，其主要成分为黏粒，局部含少量岩块，呈菱角状，无摇震反应，切面光滑，韧性偏高，干强度高。 | 18.2 | 20 | 12.8 | 9.2 | 100 | 18 | 40 | 500
|  |  | 17.3～22.2m中风化灰岩：灰色、灰黑色，隐晶质结构，中厚层构造，节理裂隙较发育，裂隙面白色方解石脉充填，岩芯多呈短柱状，柱状。岩质较软-较硬，岩体较完整，岩体基本质量指标Ⅲ-Ⅳ级，RQD=80。 | 25 | / | / | / | 4000 | / | / | 12000
AB27（参考AB25+1） | N27 | 平地 | 0～0.5m耕土：褐黄色，稍湿，松散，以黏土为主，含有植物根茎。 | 18 | 15 | 12 | 7.8 | / | 3 | 20 | / | 2.1 | 采用桩基础以中风化灰岩作为基础持力层
|  |  | 0.5～2.4m粉质黏土：黄褐色，由黏性土组成，可塑状，稍湿，稍有光泽，干强度中等，韧性中等，摇振反应无，混有10%-30%的细砂。 | 19.1 | 20 | 20 | 15 | 160 | 30 | 80 | 700
|  |  | 2.4～12.6m黏土：褐黄色、褐红色，可-硬塑状，为灰岩风化残积而成，主要为黏土，含少量碎石块及少许黑色铁锰质结核和氧化物。无摇震反应，切面光滑，韧性偏高，干强度高。 | 19.3 | 20 | 25 | 18 | 180 | 35 | 80 | 800
|  |  | 12.6～17.4m黏土：褐红色、黄色，灰黑色、软-可塑状，其主要成分为黏粒，局部含少量岩块，呈菱角状，无摇震反应，切面光滑，韧性偏高，干强度高。 | 18.2 | 20 | 12.8 | 9.2 | 100 | 18 | 40 | 500
|  |  | 17.4～22.9m中风化灰岩：灰色、灰黑色，隐晶质结构，中厚层构造，节理裂隙较发育，裂隙面白色方解石脉充填，岩芯多呈短柱状，柱状。岩质较软-较硬，岩体较完整，岩体基本质量指标Ⅲ-Ⅳ级，RQD=80。 | 25 | / | / | / | 4000 | / | / | 12000
AB28 | N28 | 耕地 | 0～0.4m耕土：褐黄色，稍湿，松散，以黏土为主，含有植物根茎。 | 18 | 15 | 12 | 7.8 | / | 3 | 20 | / | 0.5 | 采用桩基础以中风化灰岩作为基础持力层
|  |  | 0.4～4.0m粉质黏土：黄褐色，由黏性土组成，可塑状，稍湿，稍有光泽，干强度中等，韧性中等，摇振反应无，混有10%-30%的细砂。 | 19.1 | 20 | 20 | 15 | 160 | 30 | 80 | 700
|  |  | 4.0～11.2m中砂：褐色、黄褐色，石英质成分，粒径一般大于0.25mm，砂粒含量约70%-80%，不均匀混20-30%黏性土，稍湿-湿，稍密状态。 | 19 | 20 | / | 25 | 120 | 25 | 35 | 1200
|  |  | 11.2～17.5m黏土：褐红色、黄色，灰黑色、软-可塑状，其主要成分为黏粒，局部含少量岩块，呈菱角状，无摇震反应，切面光滑，韧性偏高，干强度高。 | 18.2 | 20 | 12.8 | 9.2 | 100 | 18 | 40 | 500
|  |  | 17.5～22.8m中风化灰岩：灰色、灰黑色，隐晶质结构，中厚层构造，节理裂隙较发育，裂隙面白色方解石脉充填，岩芯多呈短柱状，柱状。岩质较软-较硬，岩体较完整，岩体基本质量指标Ⅲ-Ⅳ级，RQD=80。 | 25 | / | / | / | 4000 | / | / | 12000
AB29（参考AB28） | N29 | 耕地 | 0～0.5m耕土：褐黄色，稍湿，松散，以黏土为主，含有植物根茎。 | 18 | 15 | 12 | 7.8 | / | 3 | 20 | / | 0.5 | 采用桩基础以中风化灰岩作为基础持力层
|  |  | 0.5～3.8m粉质黏土：黄褐色，由黏性土组成，可塑状，稍湿，稍有光泽，干强度中等，韧性中等，摇振反应无，混有10%-30%的细砂。 | 19.1 | 20 | 20 | 15 | 160 | 30 | 80 | 700
|  |  | 3.8～10.8m中砂：褐色、黄褐色，石英质成分，粒径一般大于0.25mm，砂粒含量约70%-80%，不均匀混20-30%黏性土，稍湿-湿，稍密状态。 | 19 | 20 | / | 25 | 120 | 25 | 35 | 1200
|  |  | 10.8～18.9m黏土：褐红色、黄色，灰黑色、软-可塑状，其主要成分为黏粒，局部含少量岩块，呈菱角状，无摇震反应，切面光滑，韧性偏高，干强度高。 | 18.2 | 20 | 12.8 | 9.2 | 100 | 18 | 40 | 500
|  |  | 18.9～23.7m中风化灰岩：灰色、灰黑色，隐晶质结构，中厚层构造，节理裂隙较发育，裂隙面白色方解石脉充填，岩芯多呈短柱状，柱状。岩质较软-较硬，岩体较完整，岩体基本质量指标Ⅲ-Ⅳ级，RQD=80。 | 25 | / | / | / | 4000 | / | / | 12000
AB30（参考AB28） | C1 | 耕地 | 0～0.5m耕土：褐黄色，稍湿，松散，以黏土为主，含有植物根茎。 | 18 | 15 | 12 | 7.8 | / | 3 | 20 | / | 0.5 | 采用桩基础以中风化灰岩作为基础持力层
|  |  | 0.5～4.0m粉质黏土：黄褐色，由黏性土组成，可塑状，稍湿，稍有光泽，干强度中等，韧性中等，摇振反应无，混有10%-30%的细砂。 | 19.1 | 20 | 20 | 15 | 160 | 30 | 80 | 700
|  |  | 4.0～11.5m中砂：褐色、黄褐色，石英质成分，粒径一般大于0.25mm，砂粒含量约70%-80%，不均匀混20-30%黏性土，稍湿-湿，稍密状态。 | 19 | 20 | / | 25 | 120 | 25 | 35 | 1200
|  |  | 11.5～17.2m黏土：褐红色、黄色，灰黑色、软-可塑状，其主要成分为黏粒，局部含少量岩块，呈菱角状，无摇震反应，切面光滑，韧性偏高，干强度高。 | 18.2 | 20 | 12.8 | 9.2 | 100 | 18 | 40 | 500
|  |  | 17.2～22.0m中风化灰岩：灰色、灰黑色，隐晶质结构，中厚层构造，节理裂隙较发育，裂隙面白色方解石脉充填，岩芯多呈短柱状，柱状。岩质较软-较硬，岩体较完整，岩体基本质量指标Ⅲ-Ⅳ级，RQD=80。 | 25 | / | / | / | 4000 | / | / | 12000
J30（参考其他资料） | J30 | 平地 | 0～0.5m耕土：褐黄色，稍湿，松散，以黏土为主，含有植物根茎。 | 18 | 15 | 12 | 7.8 | / | 3 | 20 | / | 0.5 | 采用桩基础以中风化灰岩作为基础持力层
|  |  | 0.5～3.8m粉质黏土：黄褐色，由黏性土组成，可塑状，稍湿，稍有光泽，干强度中等，韧性中等，摇振反应无，混有10%-30%的细砂。 | 19.1 | 20 | 20 | 15 | 160 | 30 | 80 | 700
|  |  | 3.8～10.5m黏土：褐黄色、褐红色，可-硬塑状，为灰岩风化残积而成，主要为黏土，含少量碎石块及少许黑色铁锰质结核和氧化物。无摇震反应，切面光滑，韧性偏高，干强度高。 | 19.3 | 20 | 25 | 18 | 180 | 35 | 80 | 800
|  |  | 10.5～14.2m中风化灰岩：灰色、灰黑色，隐晶质结构，中厚层构造，节理裂隙较发育，裂隙面白色方解石脉充填，岩芯多呈短柱状，柱状。岩质较软-较硬，岩体较完整，岩体基本质量指标Ⅲ-Ⅳ级，RQD=80。 | 25 | / | / | / | 4000 | / | / | 12000
J31（参考其他资料） | J31 | 平地 | 0～0.5m耕土：褐黄色，稍湿，松散，以黏土为主，含有植物根茎。 | 18 | 15 | 12 | 7.8 | / | 3 | 20 | / | 0.5 | 采用桩基础以中风化灰岩作为基础持力层
|  |  | 0.5～4.0m粉质黏土：黄褐色，由黏性土组成，可塑状，稍湿，稍有光泽，干强度中等，韧性中等，摇振反应无，混有10%-30%的细砂。 | 19.1 | 20 | 20 | 15 | 160 | 30 | 80 | 700
|  |  | 4.0～11.0m黏土：褐黄色、褐红色，可-硬塑状，为灰岩风化残积而成，主要为黏土，含少量碎石块及少许黑色铁锰质结核和氧化物。无摇震反应，切面光滑，韧性偏高，干强度高。 | 19.3 | 20 | 25 | 18 | 180 | 35 | 80 | 800
|  |  | 11.0～14.5m中风化灰岩：灰色、灰黑色，隐晶质结构，中厚层构造，节理裂隙较发育，裂隙面白色方解石脉充填，岩芯多呈短柱状，柱状。岩质较软-较硬，岩体较完整，岩体基本质量指标Ⅲ-Ⅳ级，RQD=80。 | 25 | / | / | / | 4000 | / | / | 12000