## 报告（新版）2020.10.24启用
广东明源勘测设计有限公司
岩石抗压强度试验报告
管理编号：MY/YB01(1) | [17 empty] | 第 1 页共 2 页
工程名称 |  |  | 江东新区起步区医疗用地平整工程 | [10 empty] | 委托编号 |  |  | W2023T0646
委托单位 |  |  | 河源市江东新区开发投资有限公司 | [10 empty] | 报告日期 |  |  | 2023-12-19
报告编号 |  |  | M2023T-0646 | [10 empty] | 试验日期 |  |  | 2023-12-19
序 号 | 样品编号 | 野外编号 | 取样深度 （m） |  |  | 抗压强度（MPa） | [11 empty] | 软化 系数 | 备 注
[6 empty] | 天然 |  |  |  | 饱和 |  |  |  | 烘干
[6 empty] | 单值 |  |  | 平均值 | 单值 |  |  | 平均值 | 单值 |  |  | 平均值
1 | 2023T05417 | ZK17-Y1 | 9.3 | - | 9.5 | 9.827 | -- | -- | -- | -- | -- | -- | -- | -- | -- | -- | -- | --
2 | 2023T05418 | ZK31-Y1 | 6.4 | - | 6.6 | 5.882 | -- | -- | -- | -- | -- | -- | -- | -- | -- | -- | -- | --
3 | 2023T05419 | ZK31-Y2 | 8.3 | - | 8.5 | 8.398 | -- | -- | -- | -- | -- | -- | -- | -- | -- | -- | -- | --
4 | 2023T05420 | ZK38-Y1 | 5.3 | - | 5.5 | 8.045 | -- | -- | -- | -- | -- | -- | -- | -- | -- | -- | -- | --
5 | 2023T05421 | ZK30-Y1 | 7.54 | - | 7.74 | 8.26 | -- | -- | -- | -- | -- | -- | -- | -- | -- | -- | -- | --
6 | 2023T05422 | ZK45-Y1 | 5.5 | - | 5.7 | 8.979 | -- | -- | -- | -- | -- | -- | -- | -- | -- | -- | -- | --
7 | 2023T05423 | ZK44-Y1 | 7.3 | - | 7.5 | 6.756 | -- | -- | -- | -- | -- | -- | -- | -- | -- | -- | -- | --
8 | 2023T05424 | ZK43-Y1 | 8.8 | - | 9 | 6.51 | -- | -- | -- | -- | -- | -- | -- | -- | -- | -- | -- | --
9 | 2023T05425 | ZK40-Y1 | 14.2 | - | 14.4 | 7.271 | -- | -- | -- | -- | -- | -- | -- | -- | -- | -- | -- | --
设备信息 |  | Y-463 游标卡尺；Y-585 微机控制电液伺服万能试验机；Y-343 塞尺；Y-270 游标万能角度尺
声明： 1、本报告执行《工程岩体试验方法标准》（GB/T 50266-2013）标准； 2、本次所得抗压强度按（GB/T 50266-2013）试验标准条文说明中第2.7.10条进行修正，上表结果均为修正值； 3、本报告仅对来样负责，如有疑问须在报告发出后一周内提出，逾期不受理；未经本公司书面批准，不得复制本报告（完整性复制除外）； 4、地址：河源市市区白岭头地段河源大道东南边原广梅新村明源锦江花园商铺1栋101号，联系电话：0762-3829865。
试验: 童秋梅 巫翠花 | [7 empty] | 审核: 叶平华 | [6 empty] | 批准：吕增泰
广东明源勘测设计有限公司
岩石抗压强度试验报告
管理编号：MY/YB01(1) | [17 empty] | 第 2 页共 2 页
工程名称 |  |  | 江东新区起步区医疗用地平整工程 | [10 empty] | 委托编号 |  |  | W2023T0646
委托单位 |  |  | 河源市江东新区开发投资有限公司 | [10 empty] | 报告日期 |  |  | 2023-12-19
报告编号 |  |  | M2023T-0646 | [10 empty] | 试验日期 |  |  | 2023-12-19
序 号 | 样品编号 | 野外编号 | 取样深度 （m） |  |  | 抗压强度（MPa） | [11 empty] | 软化 系数 | 备 注
[6 empty] | 天然 |  |  |  | 饱和 |  |  |  | 烘干
[6 empty] | 单值 |  |  | 平均值 | 单值 |  |  | 平均值 | 单值 |  |  | 平均值
10 | 2023T05426 | ZK23-Y1 | 8.8 | - | 9 | 6.608 | -- | -- | -- | -- | -- | -- | -- | -- | -- | -- | -- | --
11 | 2023T05427 | ZK9-Y1 | 15 | - | 15.2 | 13.451 | -- | -- | -- | -- | -- | -- | -- | -- | -- | -- | -- | --
12 | 2023T05428 | ZK16-Y1 | 16 | - | 16.2 | 5.309 | -- | -- | -- | -- | -- | -- | -- | -- | -- | -- | -- | --
以下空白
设备信息 |  | Y-463 游标卡尺；Y-585 微机控制电液伺服万能试验机；Y-343 塞尺；Y-270 游标万能角度尺
声明： 1、本报告执行《工程岩体试验方法标准》（GB/T 50266-2013）标准； 2、本次所得抗压强度按（GB/T 50266-2013）试验标准条文说明中第2.7.10条进行修正，上表结果均为修正值； 3、本报告仅对来样负责，如有疑问须在报告发出后一周内提出，逾期不受理；未经本公司书面批准，不得复制本报告（完整性复制除外）； 4、地址：河源市市区白岭头地段河源大道东南边原广梅新村明源锦江花园商铺1栋101号，联系电话：0762-3829865。
试验: 童秋梅 巫翠花 | [7 empty] | 审核: 叶平华 | [6 empty] | 批准：吕增泰

## 空白（新）
工程名称 |  |  | 江东新区起步区医疗用地平整工程 | [10 empty] | 委托编号 |  |  | W2023T0646
委托单位 |  |  | 河源市江东新区开发投资有限公司 | [10 empty] | 报告日期 |  |  | 2023-12-19
报告编号 |  |  | M2023T-0646 | [10 empty] | 试验日期 |  |  | 2023-12-19
1 | 2023T05417 | ZK17-Y1 | 9.3 | - | 9.5 | 9.827 | -- | -- | -- | -- | -- | -- | -- | -- | -- | -- | -- | --
2 | 2023T05418 | ZK31-Y1 | 6.4 | - | 6.6 | 5.882 | -- | -- | -- | -- | -- | -- | -- | -- | -- | -- | -- | --
3 | 2023T05419 | ZK31-Y2 | 8.3 | - | 8.5 | 8.398 | -- | -- | -- | -- | -- | -- | -- | -- | -- | -- | -- | --
4 | 2023T05420 | ZK38-Y1 | 5.3 | - | 5.5 | 8.045 | -- | -- | -- | -- | -- | -- | -- | -- | -- | -- | -- | --
5 | 2023T05421 | ZK30-Y1 | 7.54 | - | 7.74 | 8.26 | -- | -- | -- | -- | -- | -- | -- | -- | -- | -- | -- | --
6 | 2023T05422 | ZK45-Y1 | 5.5 | - | 5.7 | 8.979 | -- | -- | -- | -- | -- | -- | -- | -- | -- | -- | -- | --
7 | 2023T05423 | ZK44-Y1 | 7.3 | - | 7.5 | 6.756 | -- | -- | -- | -- | -- | -- | -- | -- | -- | -- | -- | --
8 | 2023T05424 | ZK43-Y1 | 8.8 | - | 9 | 6.51 | -- | -- | -- | -- | -- | -- | -- | -- | -- | -- | -- | --
9 | 2023T05425 | ZK40-Y1 | 14.2 | - | 14.4 | 7.271 | -- | -- | -- | -- | -- | -- | -- | -- | -- | -- | -- | --
工程名称 |  |  | 江东新区起步区医疗用地平整工程 | [10 empty] | 委托编号 |  |  | W2023T0646
委托单位 |  |  | 河源市江东新区开发投资有限公司 | [10 empty] | 报告日期 |  |  | 2023-12-19
报告编号 |  |  | M2023T-0646 | [10 empty] | 试验日期 |  |  | 2023-12-19
10 | 2023T05426 | ZK23-Y1 | 8.8 | - | 9 | 6.608 | -- | -- | -- | -- | -- | -- | -- | -- | -- | -- | -- | --
11 | 2023T05427 | ZK9-Y1 | 15 | - | 15.2 | 13.451 | -- | -- | -- | -- | -- | -- | -- | -- | -- | -- | -- | --
12 | 2023T05428 | ZK16-Y1 | 16 | - | 16.2 | 5.309 | -- | -- | -- | -- | -- | -- | -- | -- | -- | -- | -- | --
工程名称 |  |  | 江东新区起步区医疗用地平整工程 | [10 empty] | 委托编号 |  |  | W2023T0646
委托单位 |  |  | 河源市江东新区开发投资有限公司 | [10 empty] | 报告日期 |  |  | 2023-12-19
报告编号 |  |  | M2023T-0646 | [10 empty] | 试验日期 |  |  | 2023-12-19
19 | 0 | 0 | 0 | - | 0.2 | #DIV/0! | -- | -- | -- | #DIV/0! | -- | -- | -- | #DIV/0! | -- | -- | -- | -- | 0
20 | 0 | 0 | 0 | - | 0.2 | #DIV/0! | -- | -- | -- | #DIV/0! | -- | -- | -- | #DIV/0! | -- | -- | -- | -- | 0
21 | 0 | 0 | 0 | - | 0.2 | #DIV/0! | -- | -- | -- | #DIV/0! | -- | -- | -- | #DIV/0! | -- | -- | -- | -- | 0
22 | 0 | 0 | 0 | - | 0.2 | #DIV/0! | -- | -- | -- | #DIV/0! | -- | -- | -- | #DIV/0! | -- | -- | -- | -- | 0
23 | 0 | 0 | 0 | - | 0.2 | #DIV/0! | -- | -- | -- | #DIV/0! | -- | -- | -- | #DIV/0! | -- | -- | -- | -- | 0
24 | 0 | 0 | 0 | - | 0.2 | #DIV/0! | -- | -- | -- | #DIV/0! | -- | -- | -- | #DIV/0! | -- | -- | -- | -- | 0
25 | 0 | 0 | 0 | - | 0.2 | #DIV/0! | -- | -- | -- | #DIV/0! | -- | -- | -- | #DIV/0! | -- | -- | -- | -- | 0
26 | 0 | 0 | 0 | - | 0.2 | #DIV/0! | -- | -- | -- | #DIV/0! | -- | -- | -- | #DIV/0! | -- | -- | -- | -- | 0
27 | 0 | 0 | 0 | - | 0.2 | #DIV/0! | -- | -- | -- | #DIV/0! | -- | -- | -- | #DIV/0! | -- | -- | -- | -- | 0
工程名称 |  |  | 河源江东新区城市起步区骨科医院用地平整工程 | [10 empty] | 委托编号 |  |  | W2023T0646
委托单位 |  |  | 河源市江东新区开发投资有限公司 | [10 empty] | 报告日期 |  |  | 2023-12-19
报告编号 |  |  | M2023T-0646 | [10 empty] | 试验日期 |  |  | 2023-12-19
28 | 0 | 0 | 0 | - | 0.2 | #DIV/0! | -- | -- | -- | #DIV/0! | -- | -- | -- | #DIV/0! | -- | -- | -- | -- | 0
29 | 0 | 0 | 0 | - | 0.2 | #DIV/0! | -- | -- | -- | #DIV/0! | -- | -- | -- | #DIV/0! | -- | -- | -- | -- | 0
30 | 0 | 0 | 0 | - | 0.2 | #DIV/0! | -- | -- | -- | #DIV/0! | -- | -- | -- | #DIV/0! | -- | -- | -- | -- | 0
31 | 0 | 0 | 0 | - | 0.2 | #DIV/0! | -- | -- | -- | #DIV/0! | -- | -- | -- | #DIV/0! | -- | -- | -- | -- | 0
32 | 0 | 0 | 0 | - | 0.2 | #DIV/0! | -- | -- | -- | #DIV/0! | -- | -- | -- | #DIV/0! | -- | -- | -- | -- | 0
33 | 0 | 0 | 0 | - | 0.2 | #DIV/0! | -- | -- | -- | #DIV/0! | -- | -- | -- | #DIV/0! | -- | -- | -- | -- | 0
34 | 0 | 0 | 0 | - | 0.2 | #DIV/0! | -- | -- | -- | #DIV/0! | -- | -- | -- | #DIV/0! | -- | -- | -- | -- | 0
35 | 0 | 0 | 0 | - | 0.2 | #DIV/0! | -- | -- | -- | #DIV/0! | -- | -- | -- | #DIV/0! | -- | -- | -- | -- | 0
36 | 0 | 0 | 0 | - | 0.2 | #DIV/0! | -- | -- | -- | #DIV/0! | -- | -- | -- | #DIV/0! | -- | -- | -- | -- | 0
工程名称 |  |  | 河源江东新区城市起步区骨科医院用地平整工程 | [10 empty] | 委托编号 |  |  | W2023T0646
委托单位 |  |  | 河源市江东新区开发投资有限公司 | [10 empty] | 报告日期 |  |  | 2023-12-19
报告编号 |  |  | M2023T-0646 | [10 empty] | 试验日期 |  |  | 2023-12-19
37 | 0 | 0 | 0 | - | 0.2 | #DIV/0! | -- | -- | -- | #DIV/0! | -- | -- | -- | #DIV/0! | -- | -- | -- | -- | 0
38 | 0 | 0 | 0 | - | 0.2 | #DIV/0! | -- | -- | -- | #DIV/0! | -- | -- | -- | #DIV/0! | -- | -- | -- | -- | 0
39 | 0 | 0 | 0 | - | 0.2 | #DIV/0! | -- | -- | -- | #DIV/0! | -- | -- | -- | #DIV/0! | -- | -- | -- | -- | 0
40 | 0 | 0 | 0 | - | 0.2 | #DIV/0! | -- | -- | -- | #DIV/0! | -- | -- | -- | #DIV/0! | -- | -- | -- | -- | 0
41 | 0 | 0 | 0 | - | 0.2 | #DIV/0! | -- | -- | -- | #DIV/0! | -- | -- | -- | #DIV/0! | -- | -- | -- | -- | 0
42 | 0 | 0 | 0 | - | 0.2 | #DIV/0! | -- | -- | -- | #DIV/0! | -- | -- | -- | #DIV/0! | -- | -- | -- | -- | 0
43 | 0 | 0 | 0 | - | 0.2 | #DIV/0! | -- | -- | -- | #DIV/0! | -- | -- | -- | #DIV/0! | -- | -- | -- | -- | 0
44 | 0 | 0 | 0 | - | 0.2 | #DIV/0! | -- | -- | -- | #DIV/0! | -- | -- | -- | #DIV/0! | -- | -- | -- | -- | 0
45 | 0 | 0 | 0 | - | 0.2 | #DIV/0! | -- | -- | -- | #DIV/0! | -- | -- | -- | #DIV/0! | -- | -- | -- | -- | 0
工程名称 |  |  | 河源江东新区城市起步区骨科医院用地平整工程 | [10 empty] | 委托编号 |  |  | W2023T0646
委托单位 |  |  | 河源市江东新区开发投资有限公司 | [10 empty] | 报告日期 |  |  | 2023-12-19
报告编号 |  |  | M2023T-0646 | [10 empty] | 试验日期 |  |  | 2023-12-19
46 | 0 | 0 | 0 | - | 0.2 | #DIV/0! | -- | -- | -- | #DIV/0! | -- | -- | -- | #DIV/0! | -- | -- | -- | -- | 0
47 | 0 | 0 | 0 | - | 0.2 | #DIV/0! | -- | -- | -- | #DIV/0! | -- | -- | -- | #DIV/0! | -- | -- | -- | -- | 0
48 | 0 | 0 | 0 | - | 0.2 | #DIV/0! | -- | -- | -- | #DIV/0! | -- | -- | -- | #DIV/0! | -- | -- | -- | -- | 0
49 | 0 | 0 | 0 | - | 0.2 | #DIV/0! | -- | -- | -- | #DIV/0! | -- | -- | -- | #DIV/0! | -- | -- | -- | -- | 0
50 | 0 | 0 | 0 | - | 0.2 | #DIV/0! | -- | -- | -- | #DIV/0! | -- | -- | -- | #DIV/0! | -- | -- | -- | -- | 0
51 | 0 | 0 | 0 | - | 0.2 | #DIV/0! | -- | -- | -- | #DIV/0! | -- | -- | -- | #DIV/0! | -- | -- | -- | -- | 0
52 | 0 | 0 | 0 | - | 0.2 | #DIV/0! | -- | -- | -- | #DIV/0! | -- | -- | -- | #DIV/0! | -- | -- | -- | -- | 0
53 | 0 | 0 | 0 | - | 0.2 | #DIV/0! | -- | -- | -- | #DIV/0! | -- | -- | -- | #DIV/0! | -- | -- | -- | -- | 0
54 | 0 | 0 | 0 | - | 0.2 | #DIV/0! | -- | -- | -- | #DIV/0! | -- | -- | -- | #DIV/0! | -- | -- | -- | -- | 0
工程名称 |  |  | 河源江东新区城市起步区骨科医院用地平整工程 | [10 empty] | 委托编号 |  |  | W2023T0646
委托单位 |  |  | 河源市江东新区开发投资有限公司 | [10 empty] | 报告日期 |  |  | 2023-12-19
报告编号 |  |  | M2023T-0646 | [10 empty] | 试验日期 |  |  | 2023-12-19
55 | 0 | 0 | 0 | - | 0.2 | #DIV/0! | -- | -- | -- | #DIV/0! | -- | -- | -- | #DIV/0! | -- | -- | -- | -- | 0
56 | 0 | 0 | 0 | - | 0.2 | #DIV/0! | -- | -- | -- | #DIV/0! | -- | -- | -- | #DIV/0! | -- | -- | -- | -- | 0
57 | 0 | 0 | 0 | - | 0.2 | #DIV/0! | -- | -- | -- | #DIV/0! | -- | -- | -- | #DIV/0! | -- | -- | -- | -- | 0
58 | 0 | 0 | 0 | - | 0.2 | #DIV/0! | -- | -- | -- | #DIV/0! | -- | -- | -- | #DIV/0! | -- | -- | -- | -- | 0
59 | 0 | 0 | 0 | - | 0.2 | #DIV/0! | -- | -- | -- | #DIV/0! | -- | -- | -- | #DIV/0! | -- | -- | -- | -- | 0
60 | 0 | 0 | 0 | - | 0.2 | #DIV/0! | -- | -- | -- | #DIV/0! | -- | -- | -- | #DIV/0! | -- | -- | -- | -- | 0
61 | 0 | 0 | 0 | - | 0.2 | #DIV/0! | -- | -- | -- | #DIV/0! | -- | -- | -- | #DIV/0! | -- | -- | -- | -- | 0
62 | 0 | 0 | 0 | - | 0.2 | #DIV/0! | -- | -- | -- | #DIV/0! | -- | -- | -- | #DIV/0! | -- | -- | -- | -- | 0
63 | 0 | 0 | 0 | - | 0.2 | #DIV/0! | -- | -- | -- | #DIV/0! | -- | -- | -- | #DIV/0! | -- | -- | -- | -- | 0
工程名称 |  |  | 河源江东新区城市起步区骨科医院用地平整工程 | [10 empty] | 委托编号 |  |  | W2023T0646
委托单位 |  |  | 河源市江东新区开发投资有限公司 | [10 empty] | 报告日期 |  |  | 2023-12-19
报告编号 |  |  | M2023T-0646 | [10 empty] | 试验日期 |  |  | 2023-12-19
64 | 0 | 0 | 0 | - | 0.2 | #DIV/0! | -- | -- | -- | #DIV/0! | -- | -- | -- | #DIV/0! | -- | -- | -- | -- | 0
65 | 0 | 0 | 0 | - | 0.2 | #DIV/0! | -- | -- | -- | #DIV/0! | -- | -- | -- | #DIV/0! | -- | -- | -- | -- | 0
66 | 0 | 0 | 0 | - | 0.2 | #DIV/0! | -- | -- | -- | #DIV/0! | -- | -- | -- | #DIV/0! | -- | -- | -- | -- | 0
67 | 0 | 0 | 0 | - | 0.2 | #DIV/0! | -- | -- | -- | #DIV/0! | -- | -- | -- | #DIV/0! | -- | -- | -- | -- | 0
68 | 0 | 0 | 0 | - | 0.2 | #DIV/0! | -- | -- | -- | #DIV/0! | -- | -- | -- | #DIV/0! | -- | -- | -- | -- | 0
69 | 0 | 0 | 0 | - | 0.2 | #DIV/0! | -- | -- | -- | #DIV/0! | -- | -- | -- | #DIV/0! | -- | -- | -- | -- | 0
70 | 0 | 0 | 0 | - | 0.2 | #DIV/0! | -- | -- | -- | #DIV/0! | -- | -- | -- | #DIV/0! | -- | -- | -- | -- | 0
71 | 0 | 0 | 0 | - | 0.2 | #DIV/0! | -- | -- | -- | #DIV/0! | -- | -- | -- | #DIV/0! | -- | -- | -- | -- | 0
72 | 0 | 0 | 0 | - | 0.2 | #DIV/0! | -- | -- | -- | #DIV/0! | -- | -- | -- | #DIV/0! | -- | -- | -- | -- | 0