## 统计分表
南方医科大学第九附属医院（广东省皮肤性病防治中心建设项目）初步勘察阶段岩土工程勘察
1-0杂填土层 土 工 试 验 统 计 表 | [35 empty] | 附表3-1
岩土分层及岩性 |  | 统计指标 |  |  | 天然状态指标 | [6 empty] | 稠度指标 |  |  |  | 固结指标 |  | 剪切指标 | [5 empty] | 渗透系数 | 有机质 | 无侧限抗压强度 | 颗粒组成 | [7 empty] | 坡角 |  | 定名按
[5 empty] | 密 度 |  | 土粒比重 | 含水率 | 孔隙比 | 饱和度 | 孔隙度 | 液 限 | 塑 限 | 塑性指数 | 液性指数 | 压缩系数 | 压缩模量 | 直接快剪 |  | 固结快剪 |  | 饱和快剪 |  |  |  |  | 碎石土 |  |  | 砂土 |  |  | 细粒土 |  | 水上 | 水下
[5 empty] | 湿密度 | 干密度 | [11 empty] | 粘聚力 | 内摩擦角 | 粘聚力 | 内摩擦角 | 粘聚力 | 内摩擦角 |  |  |  | 漂石 | 卵石 | 圆砾 | [7 empty] | GB50021-2001
[27 empty] | (块石) | (碎石) | (角砾) | 粗 | 中 | 细 | 粉粒 | 粘粒 |  |  | 或
[5 empty] | ρo | ρd | Gs | ω | e | Sr | n | ωL | ωp | Ip | IL | αV1-2 | Es1-2 | c | φ | c′ | φ′ | c′ | φ′ | K20 | Om | qu | >200 | 200~20 | 20~2 | 2~0.5 | 0.5~ 0.25 | 0.25~ 0.075 | < 0.075或0.075～ 0.005 | <0.005 |  |  | DBJ15-31-2003
[5 empty] | g/cm3 |  | / | % | / | % | % | % | % | / | / | MPa-1 | MPa | kPa | ° | kPa | ° | kPa | ° | cm/s | % | kPa | % | % | % | % | % | % | % | % | ° | °
6273 | ZK1-1 | 3 | - | 3.2 |  |  |  | 4.5 |  |  |  | 20.4 | 12.9 | 7.5 | -1.12 | [13 empty] | 3.6 | 10.7 | 21.6 | 29.1 | 35 |  |  |  | 粉土
6277 | ZK2-1 | 3.1 | - | 3.3 | [23 empty] | 30.5 | 20.5 | 8.8 | 5.8 | 22.1 | 12.3 |  |  |  | 圆砾
6281 | ZK3-1 | 2.8 | - | 3 |  |  |  | 4.9 |  |  |  | 27.4 | 16.4 | 11 | -1.045455 | [13 empty] | 9.2 | 14.1 | 12.6 | 24.6 | 39.5 |  |  |  | 粉质黏土
6286 | ZK4-1 | 2.8 | - | 3 |  |  |  | 2.2 |  |  |  | 20.3 | 11.3 | 9 | -1.011111 | [13 empty] | 9.2 | 30.6 | 14.9 | 20.5 | 24.8 |  |  |  | 粉土
6289 | ZK5-1 | 2.5 | - | 2.7 | [23 empty] | 80.4 | 15.7 | 2.1 | 0.6 | 1.1 | 0.1 |  |  |  | 碎石
6291 | ZK6-1 | 3 | - | 3.2 | [23 empty] | 39.9 | 21.2 | 8.4 | 4 | 8.3 | 18.2 |  |  |  | 角砾
1-0杂填土 |  | 参加统计数 n (个) |  |  | 0 | 0 | 0 | 3 | 0 | 0 | 0 | 3 | 3 | 3 | 3 | 0 | 0 | 0 | 0 | 0 | 0 | 0 | 0 | 0 |  | 0 | 0 | 3 | 6 | 6 | 6 | 6 | 6 | 0 | 0 | 0
|  | 最大值 (个) |  |  | 0 | 0 | 0 | 4.9 | 0 | 0 | 0 | 27.4 | 16.4 | 11 | -1.011111 | 0 | 0 | 0 | 0 | 0 | 0 | 0 | 0 | 0 |  | 0 | 0 | 80.4 | 21.2 | 30.6 | 21.6 | 29.1 | 39.5 | 0 | 0 | 0
|  | 最小值 (个) |  |  | 0 | 0 | 0 | 2.2 | 0 | 0 | 0 | 20.3 | 11.3 | 7.5 | -1.12 | 0 | 0 | 0 | 0 | 0 | 0 | 0 | 0 | 0 |  | 0 | 0 | 30.5 | 3.6 | 2.1 | 0.6 | 1.1 | 0.1 | 0 | 0 | 0
|  | 平均值 φm |  |  | #DIV/0! | #DIV/0! | #DIV/0! | 3.866667 | #DIV/0! | #DIV/0! | #DIV/0! | 22.7 | 13.53333 | 9.166667 | -1.058855 | #DIV/0! | #DIV/0! | #DIV/0! | #DIV/0! | [8 empty] | 30.5 | 13.23333 | 12.45 | 9.916667 | 17.61667 | 21.65 |  | #DIV/0! | #DIV/0!
|  | 标准差 σf | [26 empty] | 7.038371 | 9.716532 | 7.839494 | 10.66441 | 14.63212
|  | 变异系数 δ | [26 empty] | 0.5318668 | 0.7804444 | 0.7905372 | 0.6053592 | 0.6758486
|  | 修正系数γs | [26 empty] | 0.560891 | 0.3556655 | 0.3473328 | 0.5002157 | 0.4420197
|  | 标准值φk |  |  | #VALUE! | #VALUE! | #VALUE! | #VALUE! | #VALUE! | #VALUE! | #VALUE! | #VALUE! | #VALUE! | #VALUE! | #VALUE! | #VALUE! | #VALUE! | #VALUE! | #VALUE! | #VALUE! | #VALUE! | #VALUE! | #VALUE! | #VALUE! | #VALUE! | #VALUE! | #VALUE! | #VALUE! | 7.422458 | 4.428035 | 3.444384 | 8.812134 | 9.569727 |  | #VALUE! | #VALUE!
南方医科大学第九附属医院（广东省皮肤性病防治中心建设项目）初步勘察阶段岩土工程勘察
2-1淤泥质粉细砂层 土 工 试 验 统 计 表 | [35 empty] | 附表3-3
岩土分层及岩性 |  | 统计指标 |  |  | 天然状态指标 | [6 empty] | 稠度指标 |  |  |  | 固结指标 |  | 剪切指标 | [5 empty] | 渗透系数 | 有机质 | 无侧限抗压强度 | 颗粒组成 | [7 empty] | 坡角 |  | 定名按
[5 empty] | 密 度 |  | 土粒比重 | 含水率 | 孔隙比 | 饱和度 | 孔隙度 | 液 限 | 塑 限 | 塑性指数 | 液性指数 | 压缩系数 | 压缩模量 | 直接快剪 |  | 固结快剪 |  | 饱和快剪 |  |  |  |  | 碎石土 |  |  | 砂土 |  |  | 细粒土 |  | 水上 | 水下
[5 empty] | 湿密度 | 干密度 | [11 empty] | 粘聚力 | 内摩擦角 | 粘聚力 | 内摩擦角 | 粘聚力 | 内摩擦角 |  |  |  | 漂石 | 卵石 | 圆砾 | [7 empty] | GB50021-2001
[27 empty] | (块石) | (碎石) | (角砾) | 粗 | 中 | 细 | 粉粒 | 粘粒 |  |  | 或
[5 empty] | ρo | ρd | Gs | ω | e | Sr | n | ωL | ωp | Ip | IL | αV1-2 | Es1-2 | c | φ | c′ | φ′ | c′ | φ′ | K20 | Om | qu | >200 | 200~20 | 20~2 | 2~0.5 | 0.5~ 0.25 | 0.25~ 0.075 | < 0.075或0.075～ 0.005 | <0.005 |  |  | DBJ15-31-2003
[5 empty] | g/cm3 |  | / | % | / | % | % | % | % | / | / | MPa-1 | MPa | kPa | ° | kPa | ° | kPa | ° | cm/s | % | kPa | % | % | % | % | % | % | % | % | ° | °
6274 | ZK1-2 | 6.8 | - | 7 | [24 empty] | 3.2 | 12.6 | 12.2 | 56.6 | 15.4 |  | 39 | 32 | 粉砂
6275 | ZK1-3 | 16.8 | - | 17 | [24 empty] | 3.5 | 13 | 12.5 | 57.6 | 13.4 |  | 39 | 33 | 细砂
6278 | ZK2-2 | 6 | - | 6.2 | [24 empty] | 8.4 | 10.5 | 7 | 52.8 | 21.3 |  | 39 | 32 | 粉砂
6282 | ZK3-2 | 6.8 | - | 7 | [24 empty] | 1.7 | 9 | 12.8 | 63.3 | 13.2 |  | 38 | 32 | 细砂
6287 | ZK4-2 | 6 | - | 6.2 | [24 empty] | 2.5 | 6.7 | 15.2 | 43 | 32.6 |  | 38 | 32 | 粉砂
6276 | ZK5-2 | 6 | - | 6.2 | [24 empty] | 3.8 | 2 | 2.1 | 44.5 | 47.6 |  | 38 | 32 | 粉砂
6292 | ZK6-2 | 6.8 | - | 7 | [24 empty] | 8.3 | 11.2 | 6.5 | 56 | 18 |  | 39 | 32 | 粉砂
2-1淤泥质粉细砂 |  | 参加统计数 n (个) |  |  | 0 | 0 | 0 | 0 | 0 | 0 | 0 | 0 | 0 | 0 | 0 | 0 | 0 | 0 | 0 | 0 | 0 | 0 | 0 | 0 |  | 0 | 0 | 0 | 7 | 7 | 7 | 7 | 7 | 0 | 7 | 7
|  | 最大值 (个) |  |  | 0 | 0 | 0 | 0 | 0 | 0 | 0 | 0 | 0 | 0 | 0 | 0 | 0 | 0 | 0 | 0 | 0 | 0 | 0 | 0 |  | 0 | 0 | 0 | 8.4 | 13 | 15.2 | 63.3 | 47.6 | 0 | 39 | 33
|  | 最小值 (个) |  |  | 0 | 0 | 0 | 0 | 0 | 0 | 0 | 0 | 0 | 0 | 0 | 0 | 0 | 0 | 0 | 0 | 0 | 0 | 0 | 0 |  | 0 | 0 | 0 | 1.7 | 2 | 2.1 | 43 | 13.2 | 0 | 38 | 32
|  | 平均值 φm |  |  | #DIV/0! | #DIV/0! | #DIV/0! | #DIV/0! | #DIV/0! | #DIV/0! | #DIV/0! | #DIV/0! | #DIV/0! | #DIV/0! | #DIV/0! | #DIV/0! | #DIV/0! | #DIV/0! | #DIV/0! | [9 empty] | 4.485714 | 9.285714 | 9.757143 | 53.4 | 23.07143 |  | 38.57143 | 32.14286
|  | 标准差 σf | [26 empty] | 2.728509 | 3.868001 | 4.64071 | 7.307302 | 12.72225 |  | 0.5345225 | 0.3779645
|  | 变异系数 δ | [26 empty] | 0.6082664 | 0.4165539 | 0.4756218 | 0.1368409 | 0.5514289 |  | 0.01385799 | 0.01175889
|  | 修正系数γs | [26 empty] | 0.5501743 | 0.6919497 | 0.6482677 | 0.8988033 | 0.5922068 |  | 0.9897517 | 0.9913041
|  | 标准值φk |  |  | #VALUE! | #VALUE! | #VALUE! | #VALUE! | #VALUE! | #VALUE! | #VALUE! | #VALUE! | #VALUE! | #VALUE! | #VALUE! | #VALUE! | #VALUE! | #VALUE! | #VALUE! | #VALUE! | #VALUE! | #VALUE! | #VALUE! | #VALUE! | #VALUE! | #VALUE! | #VALUE! | #VALUE! | 2.467925 | 6.425247 | 6.325241 | 47.9961 | 13.66306 |  | 38.17614 | 31.86334
南方医科大学第九附属医院（广东省皮肤性病防治中心建设项目）初步勘察阶段岩土工程勘察
2-2中粗砂层 土 工 试 验 统 计 表 | [35 empty] | 附表3-4
岩土分层及岩性 |  | 统计指标 |  |  | 天然状态指标 | [6 empty] | 稠度指标 |  |  |  | 固结指标 |  | 剪切指标 | [5 empty] | 渗透系数 | 有机质 | 无侧限抗压强度 | 颗粒组成 | [7 empty] | 坡角 |  | 定名按
[5 empty] | 密 度 |  | 土粒比重 | 含水率 | 孔隙比 | 饱和度 | 孔隙度 | 液 限 | 塑 限 | 塑性指数 | 液性指数 | 压缩系数 | 压缩模量 | 直接快剪 |  | 固结快剪 |  | 饱和快剪 |  |  |  |  | 碎石土 |  |  | 砂土 |  |  | 细粒土 |  | 水上 | 水下
[5 empty] | 湿密度 | 干密度 | [11 empty] | 粘聚力 | 内摩擦角 | 粘聚力 | 内摩擦角 | 粘聚力 | 内摩擦角 |  |  |  | 漂石 | 卵石 | 圆砾 | [7 empty] | GB50021-2001
[27 empty] | (块石) | (碎石) | (角砾) | 粗 | 中 | 细 | 粉粒 | 粘粒 |  |  | 或
[5 empty] | ρo | ρd | Gs | ω | e | Sr | n | ωL | ωp | Ip | IL | αV1-2 | Es1-2 | c | φ | c′ | φ′ | c′ | φ′ | K20 | Om | qu | >200 | 200~20 | 20~2 | 2~0.5 | 0.5~ 0.25 | 0.25~ 0.075 | < 0.075或0.075～ 0.005 | <0.005 |  |  | DBJ15-31-2003
[5 empty] | g/cm3 |  | / | % | / | % | % | % | % | / | / | MPa-1 | MPa | kPa | ° | kPa | ° | kPa | ° | cm/s | % | kPa | % | % | % | % | % | % | % | % | ° | °
6280 | ZK2-3 | 12.1 | - | 12.3 | [24 empty] | 18.2 | 41.1 | 10 | 21.6 | 9.1 |  | 41 | 36 | 粗砂
6283 | ZK3-3 | 12.8 | - | 13 | [24 empty] | 19.3 | 48.2 | 12.4 | 16.6 | 3.5 |  | 41 | 36 | 粗砂
6284 | ZK3-4 | 16.8 | - | 17 | [24 empty] | 5.6 | 39.3 | 19.4 | 29.2 | 6.5 |  | 40 | 35 | 中砂
6288 | ZK4-3 | 12.1 | - | 12.3 | [24 empty] | 17.8 | 46.6 | 13.1 | 16.7 | 5.8 |  | 41 | 36 | 粗砂
6293 | ZK6-3 | 10.8 | - | 11 | [24 empty] | 15.2 | 24.5 | 24.5 | 23.8 | 12 |  | 41 | 35 | 中砂
2-2中粗砂 |  | 参加统计数 n (个) |  |  | 0 | 0 | 0 | 0 | 0 | 0 | 0 | 0 | 0 | 0 | 0 | 0 | 0 | 0 | 0 | 0 | 0 | 0 | 0 | 0 |  | 0 | 0 | 0 | 5 | 5 | 5 | 5 | 5 | 0 | 5 | 5
|  | 最大值 (个) |  |  | 0 | 0 | 0 | 0 | 0 | 0 | 0 | 0 | 0 | 0 | 0 | 0 | 0 | 0 | 0 | 0 | 0 | 0 | 0 | 0 |  | 0 | 0 | 0 | 19.3 | 48.2 | 24.5 | 29.2 | 12 | 0 | 41 | 36
|  | 最小值 (个) |  |  | 0 | 0 | 0 | 0 | 0 | 0 | 0 | 0 | 0 | 0 | 0 | 0 | 0 | 0 | 0 | 0 | 0 | 0 | 0 | 0 |  | 0 | 0 | 0 | 5.6 | 24.5 | 10 | 16.6 | 3.5 | 0 | 40 | 35
|  | 平均值 φm |  |  | #DIV/0! | #DIV/0! | #DIV/0! | #DIV/0! | #DIV/0! | #DIV/0! | #DIV/0! | #DIV/0! | #DIV/0! | #DIV/0! | #DIV/0! | #DIV/0! | #DIV/0! | #DIV/0! | #DIV/0! | [9 empty] | 15.22 | 39.94 | 15.88 | 21.58 | 7.38 |  | 40.8 | 35.6
标准差 σf
变异系数 δ
修正系数γs
|  | 标准值φk |  |  | #VALUE! | #VALUE! | #VALUE! | #VALUE! | #VALUE! | #VALUE! | #VALUE! | #VALUE! | #VALUE! | #VALUE! | #VALUE! | #VALUE! | #VALUE! | #VALUE! | #VALUE! | #VALUE! | #VALUE! | #VALUE! | #VALUE! | #VALUE! | #VALUE! | #VALUE! | #VALUE! | #VALUE! | #VALUE! | #VALUE! | #VALUE! | #VALUE! | #VALUE! |  | #VALUE! | #VALUE!
南方医科大学第九附属医院（广东省皮肤性病防治中心建设项目）初步勘察阶段岩土工程勘察 | [36 empty] | 定名按
3-1强风化层 土 工 试 验 统 计 表 | [35 empty] | 附表3-5
岩土分层及岩性 |  | 统计指标 |  |  | 天然状态指标 | [6 empty] | 稠度指标 |  |  |  | 固结指标 |  | 剪切指标 | [5 empty] | 渗透系数 | 有机质 | 无侧限抗压强度 | 颗粒组成 | [7 empty] | 坡角 |  | GB50021-2001
[5 empty] | 密 度 |  | 土粒比重 | 含水率 | 孔隙比 | 饱和度 | 孔隙度 | 液 限 | 塑 限 | 塑性指数 | 液性指数 | 压缩系数 | 压缩模量 | 直接快剪 |  | 固结快剪 |  | 饱和快剪 |  |  |  |  | 碎石土 |  |  | 砂土 |  |  | 细粒土 |  | 水上 | 水下 | 或
[5 empty] | 湿密度 | 干密度 | [11 empty] | 粘聚力 | 内摩擦角 | 粘聚力 | 内摩擦角 | 粘聚力 | 内摩擦角 |  |  |  | 漂石 | 卵石 | 圆砾 | [7 empty] | DBJ15-31-2003
[27 empty] | (块石) | (碎石) | (角砾) | 粗 | 中 | 细 | 粉粒 | 粘粒
[5 empty] | ρo | ρd | Gs | ω | e | Sr | n | ωL | ωp | Ip | IL | αV1-2 | Es1-2 | c | φ | c′ | φ′ | c′ | φ′ | K20 | Om | qu | >200 | 200~20 | 20~2 | 2~0.5 | 0.5~ 0.25 | 0.25~ 0.075 | < 0.075或0.075～ 0.005 | <0.005
[5 empty] | g/cm3 |  | / | % | / | % | % | % | % | / | / | MPa-1 | MPa | kPa | ° | kPa | ° | kPa | ° | cm/s | % | kPa | % | % | % | % | % | % | % | % | ° | °
6285 | ZK3-5 | 19.5 | - | 19.7 |  |  |  | 12.1 |  |  |  | 26.3 | 15.8 | 10.5 | -0.352381 | [13 empty] | 26.7 | 5.1 | 2.4 | 9 | 56.8 |  |  |  | 粉质黏土
6290 | ZK5-3 | 14.8 | - | 15 | 1.94 | 1.684028 | 2.65 | 15.2 | 0.5736082 | 70.22214 | 36.45178 | 25.6 | 15.1 | 10.5 | 0.00952381 | 0.599 | 2.627059 | 24.6 | 18.1 | [9 empty] | 14.1 | 18.6 | 6.7 | 14.8 | 45.8 |  |  |  | 粉质黏土
3-1强风化层 |  | 参加统计数 n (个) |  |  | 1 | 1 | 1 | 2 | 1 | 1 | 1 | 2 | 2 | 2 | 2 | 1 | 1 | 1 | 1 | 0 | 0 | 0 | 0 | 0 |  | 0 |  | 0 | 2 | 2 | 2 | 2 | 2 | 0 | 0 | 0
|  | 最大值 (个) |  |  | 1.94 | 1.684028 | 2.65 | 15.2 | 0.5736082 | 70.22214 | 36.45178 | 26.3 | 15.8 | 10.5 | 0.00952381 | 0.599 | 2.627059 | 24.6 | 18.1 | 0 | 0 | 0 | 0 | 0 |  | 0 |  | 0 | 26.7 | 18.6 | 6.7 | 14.8 | 56.8 | 0 | 0 | 0
|  | 最小值 (个) |  |  | 1.94 | 1.684028 | 2.65 | 12.1 | 0.5736082 | 70.22214 | 36.45178 | 25.6 | 15.1 | 10.5 | -0.352381 | 0.599 | 2.627059 | 24.6 | 18.1 | 0 | 0 | 0 | 0 | 0 |  | 0 |  | 0 | 14.1 | 5.1 | 2.4 | 9 | 45.8 | 0 | 0 | 0
|  | 平均值 φm |  |  | 1.94 | 1.684028 | 2.65 | 13.65 | 0.5736082 | 70.22214 | 36.45178 | 25.95 | 15.45 | 10.5 | -0.1714286 | 0.599 | 2.627059 | 24.6 | 18.1 | #DIV/0! | #DIV/0! | [7 empty] | 20.4 | 11.85 | 4.55 | 11.9 | 51.3 | #DIV/0!
标准差 σf
变异系数 δ
修正系数γs
|  | 标准值φk |  |  | #VALUE! | #VALUE! | #VALUE! | #VALUE! | #VALUE! | #VALUE! | #VALUE! | #VALUE! | #VALUE! | #VALUE! | #VALUE! | #VALUE! | #VALUE! | #VALUE! | #VALUE! | #VALUE! | #VALUE! | 0 | 0 | 0 |  | 0 | 0 | #VALUE! | #VALUE! | #VALUE! | #VALUE! | #VALUE! | #VALUE! | #VALUE! | #VALUE! | #VALUE!

## 土工统计汇总表
广东省皮肤性病防治中心（南方医科大学皮肤病医院）白云院区建设项目初步勘察阶段岩土工程勘察
各 岩 土 层 土 工 试 验 汇 总 统 计 表
附表3
岩土分层及岩性 | 统计指标 | 天然状态指标 | [6 empty] | 稠度指标 |  |  |  | 固结指标 |  | 剪切指标 | [5 empty] | 渗透系数 | 有机质 | 无侧限抗压强度 | 颗粒组成 | [7 empty] | 坡角 |  | 基床系数K | 备注
|  | 密 度 |  | 土粒比重 | 含水率 | 孔隙比 | 饱和度 | 孔隙度 | 液 限 | 塑 限 | 塑性指数 | 液性指数 | 压缩系数 | 压缩模量 | 直接快剪 |  | 固结快剪 |  | 饱和快剪 |  |  |  |  | 碎石土 |  |  | 砂土 |  |  | 细粒土 |  | 水上 | 水下
|  | 湿密度 | 干密度 | [11 empty] | 粘聚力 | 内摩擦角 | 粘聚力 | 内摩擦角 | 粘聚力 | 内摩擦角 |  |  |  | 漂石 | 卵石 | 圆砾
[24 empty] | (块石) | (碎石) | (角砾) | 粗 | 中 | 细 | 粉粒 | 粘粒
|  | ρo | ρd | Gs | ω | e | Sr | n | ωL | ωp | Ip | IL | a | Es1-2 | c | φ | c′ | φ′ | c′ | φ′ | K20 | Om | qu | >200 | 200~20 | 20~2 | 2~0.5 | 0.5~ 0.25 | 0.25~ 0.075 | < 0.075或0.075～ 0.005 | <0.005
|  | g/cm3 |  | / | % | / | % | % | % | % | / | / | MPa-1 | MPa | kPa | ° | kPa | ° | kPa | ° | cm/s | % | kPa | % | % | % | % | % | % | % | % | °
1-0 杂填土 | 参加统计数 n (个) | 0 | 0 | 0 | 3 | 0 | 0 | 0 | 3 | 3 | 3 | 3 | 0 | 0 | 0 | 0 | [8 empty] | 3 | 6 | 6 | 6 | 6 | 6 | 0 | 0 | 0 | #REF!
| 最大值 (个) | 0 | 0 | 0 | 4.9 | 0 | 0 | 0 | 27.4 | 16.4 | 11 | -1.011111 | 0 | 0 | 0 | 0 | [8 empty] | 80.4 | 21.2 | 30.6 | 21.6 | 29.1 | 39.5 | 0 | 0 | 0 | #REF!
| 最小值 (个) | 0 | 0 | 0 | 2.2 | 0 | 0 | 0 | 20.3 | 11.3 | 7.5 | -1.12 | 0 | 0 | 0 | 0 | [8 empty] | 30.5 | 3.6 | 2.1 | 0.6 | 1.1 | 0.1 | 0 | 0 | 0 | #REF!
| 平均值 φm |  |  |  | 3.866667 |  |  |  | 22.7 | 13.53333 | 9.166667 | -1.058855 | [12 empty] | 30.5 | 13.23333 | 12.45 | 9.916667 | 17.61667 | 21.65 |  |  |  | #REF!
| 标准差 σf | [24 empty] | 7.038371 | 9.716532 | 7.839494 | 10.66441 | 14.63212
| 变异系数 δ | [24 empty] | 0.5318668 | 0.7804444 | 0.7905372 | 0.6053592 | 0.6758486
| 修正系数γs | [24 empty] | 0.560891 | 0.3556655 | 0.3473328 | 0.5002157 | 0.4420197
| 标准值φk | [24 empty] | 7.422458 | 4.428035 | 3.444384 | 8.812134 | 9.569727
2-1 淤泥质粉细砂 | 参加统计数 n (个) | [24 empty] | 7 | 7 | 7 | 7 | 7 | 0 | 7 | 7 | #REF!
| 最大值 (个) | [24 empty] | 8.4 | 13 | 15.2 | 63.3 | 47.6 | 0 | 39 | 33 | #REF!
| 最小值 (个) | [24 empty] | 1.7 | 2 | 2.1 | 43 | 13.2 | 0 | 38 | 32 | #REF!
| 平均值 φm | [24 empty] | 4.485714 | 9.285714 | 9.757143 | 53.4 | 23.07143 | 0 | 38.57143 | 32.14286 | #REF!
| 标准差 σf | [24 empty] | 2.728509 | 3.868001 | 4.64071 | 7.307302 | 12.72225 |  | 0.5345225 | 0.3779645 | 0
| 变异系数 δ | [24 empty] | 0.6082664 | 0.4165539 | 0.4756218 | 0.1368409 | 0.5514289 |  | 0.01385799 | 0.01175889 | 0
| 修正系数γs | [24 empty] | 0.5501743 | 0.6919497 | 0.6482677 | 0.8988033 | 0.5922068 |  | 0.9897517 | 0.9913041 | 0
| 标准值φk | [24 empty] | 2.467925 | 6.425247 | 6.325241 | 47.9961 | 13.66306 | 0 | 38.17614 | 31.86334 | 0
2-2 中粗砂 | 参加统计数 n (个) | 0 | 0 | 0 | 0 | 0 | 0 | 0 | 0 | 0 | 0 | 0 | 0 | 0 | 0 | 0 | 0 | 0 | 0 | 0 | 0 | 0 | 0 | 0 | 0 | 5 | 5 | 5 | 5 | 5 | 0 | 5 | 5 | 0
| 最大值 (个) | 0 | 0 | 0 | 0 | 0 | 0 | 0 | 0 | 0 | 0 | 0 | 0 | 0 | 0 | 0 | [9 empty] | 19.3 | 48.2 | 24.5 | 29.2 | 12 | 0 | 41 | 36 | 0
| 最小值 (个) | 0 | 0 | 0 | 0 | 0 | 0 | 0 | 0 | 0 | 0 | 0 | 0 | 0 | 0 | 0 | [9 empty] | 5.6 | 24.5 | 10 | 16.6 | 3.5 | 0 | 40 | 35 | 0
| 平均值 φm | [24 empty] | 15.22 | 39.94 | 15.88 | 21.58 | 7.38 | 0 | 40.8 | 35.6 | 0
| 标准差 σf | [32 empty] | 0
| 变异系数 δ | [32 empty] | 0
| 修正系数γs | [32 empty] | 0
标准值φk
3 粉质粘土 | 参加统计数 n (个) | 1 | 1 | 1 | 2 | 1 | 1 | 1 | 2 | 2 | 2 | 2 | 1 | 1 | 1 | 1 | [9 empty] | 2 | 2 | 2 | 2 | 2
| 最大值 (个) | 1.94 | 1.684028 | 2.65 | 15.2 | 0.5736082 | 70.22214 | 36.45178 | 26.3 | 15.8 | 10.5 | 0.00952381 | 0.599 | 2.627059 | 24.6 | 18.1 | [9 empty] | 26.7 | 18.6 | 6.7 | 14.8 | 56.8
| 最小值 (个) | 1.94 | 1.684028 | 2.65 | 12.1 | 0.5736082 | 70.22214 | 36.45178 | 25.6 | 15.1 | 10.5 | -0.352381 | 0.599 | 2.627059 | 24.6 | 18.1 | [9 empty] | 14.1 | 5.1 | 2.4 | 9 | 45.8
| 平均值 φm | 1.94 | 1.684028 | 2.65 | 13.65 | 0.5736082 | 70.22214 | 36.45178 | 25.95 | 15.45 | 10.5 | -0.1714286 | 0.599 | 2.627059 | 24.6 | 18.1 | [9 empty] | 20.4 | 11.85 | 4.55 | 11.9 | 51.3
标准差 σf
变异系数 δ
修正系数γs
标准值φk

## 土工分层
| SKY/D-C01-01 广 东 省 工 程 勘 察 院 | [37 empty] | 0
| 土 工 试 验 报 告 | [37 empty] | 0
| 工程名称：南方医科大学第九附属医院（广东省皮肤性病防治中心建设项目） | [27 empty] | 送样日期：2022年08月01日
| 委托单位：南方医科大学皮肤病医院 | [27 empty] | 检测日期：2022年08月01日-2022年08月03日 | [9 empty] | 0
| 报告批号：SKY-2022-(222批)-T187 | [27 empty] | 报告日期：2022年08月03日 | [6 empty] | 共1页 第1页 |  |  | 0
| 编 号 |  | 取样深度 |  |  | 天然状态指标 | [6 empty] | 稠度指标 |  |  |  | 固结指标 |  |  |  | 剪切指标 |  |  |  | 渗透系数 |  | 有机质 | 颗粒组成 | [7 empty] | 休止角 |  | 定名按 | 0
| 实 验 | 野 外 |  |  |  | 密 度 |  | 土粒比重 | 含水率 | 孔隙比 | 饱和度 | 孔隙度 | 液 限 | 塑 限 | 塑性指数 | 液性指数 | 压缩系数 | 压缩模量 | 固结系数 |  | 直接快剪 |  | 固结快剪 |  |  |  |  | 碎石土 |  |  | 砂土 |  |  | 细粒土 |  | 风干 | 水下 |  | 0
[6 empty] | 湿密度 | 干密度 | [13 empty] | 黏聚力 | 内摩擦角 | 黏聚力 | 内摩擦角 |  |  |  | 漂石 | 卵石 | 圆砾 | 粗 | 中 | 细 | 粉粒 | 黏粒 |  |  | GB 50021-2001 | 0
[28 empty] | (块石) | (碎石) | (角砾) | [7 empty] | （2009年版） | 0
[25 empty] | 垂直 | 水平 |  | 粒 径 大 小 (mm)
[6 empty] | ρo | ρd | Gs | ω | e | Sr | n | ωL | ωp | Ip | IL | αV1-2 | Es1-2 | Cv | Ch | cq | φq | ccq | φcq | k20 |  | O.M. | >200 | 200~20 | 20~2 | 2~0.5 | 0.5~ 0.25 | 0.25~ 0.075 | < 0.075或0.075～ 0.005 | <0.005 | αc | αm |  | 0
|  |  | m |  |  | g/cm3 |  | / | % | / | % | % | % | % | / | / | MPa-1 | MPa | cm2/s | cm2/s | kPa | ° | kPa | ° | cm/s |  | g/kg | % | % | % | % | % | % | % | % | ° | ° |  | 0
1 | 6273 | ZK1-1 | 3 | - | 3.2 |  |  |  | 4.5 |  |  |  | 20.4 | 12.9 | 7.5 | -1.12 | [13 empty] | 3.6 | 10.7 | 21.6 | 29.1 | 35 |  |  |  | 粉土
1 | 6277 | ZK2-1 | 3.1 | - | 3.3 | [23 empty] | 30.5 | 20.5 | 8.8 | 5.8 | 22.1 | 12.3 |  |  |  | 圆砾
1 | 6281 | ZK3-1 | 2.8 | - | 3 |  |  |  | 4.9 |  |  |  | 27.4 | 16.4 | 11 | -1.045455 | [13 empty] | 9.2 | 14.1 | 12.6 | 24.6 | 39.5 |  |  |  | 粉质黏土
1 | 6286 | ZK4-1 | 2.8 | - | 3 |  |  |  | 2.2 |  |  |  | 20.3 | 11.3 | 9 | -1.011111 | [13 empty] | 9.2 | 30.6 | 14.9 | 20.5 | 24.8 |  |  |  | 粉土
1 | 6289 | ZK5-1 | 2.5 | - | 2.7 | [23 empty] | 80.4 | 15.7 | 2.1 | 0.6 | 1.1 | 0.1 |  |  |  | 碎石
1 | 6291 | ZK6-1 | 3 | - | 3.2 | [23 empty] | 39.9 | 21.2 | 8.4 | 4 | 8.3 | 18.2 |  |  |  | 角砾
2-1 | 6274 | ZK1-2 | 6.8 | - | 7 | [24 empty] | 3.2 | 12.6 | 12.2 | 56.6 | 15.4 |  | 39 | 32 | 粉砂
2-1 | 6275 | ZK1-3 | 16.8 | - | 17 | [24 empty] | 3.5 | 13 | 12.5 | 57.6 | 13.4 |  | 39 | 33 | 细砂
2-1 | 6278 | ZK2-2 | 6 | - | 6.2 | [24 empty] | 8.4 | 10.5 | 7 | 52.8 | 21.3 |  | 39 | 32 | 粉砂
2-1 | 6282 | ZK3-2 | 6.8 | - | 7 | [24 empty] | 1.7 | 9 | 12.8 | 63.3 | 13.2 |  | 38 | 32 | 细砂
2-1 | 6287 | ZK4-2 | 6 | - | 6.2 | [24 empty] | 2.5 | 6.7 | 15.2 | 43 | 32.6 |  | 38 | 32 | 粉砂
2-1 | 6276 | ZK5-2 | 6 | - | 6.2 | [24 empty] | 3.8 | 2 | 2.1 | 44.5 | 47.6 |  | 38 | 32 | 粉砂
2-1 | 6292 | ZK6-2 | 6.8 | - | 7 | [24 empty] | 8.3 | 11.2 | 6.5 | 56 | 18 |  | 39 | 32 | 粉砂
2-2 | 6280 | ZK2-3 | 12.1 | - | 12.3 | [24 empty] | 18.2 | 41.1 | 10 | 21.6 | 9.1 |  | 41 | 36 | 粗砂
2-2 | 6283 | ZK3-3 | 12.8 | - | 13 | [24 empty] | 19.3 | 48.2 | 12.4 | 16.6 | 3.5 |  | 41 | 36 | 粗砂
2-2 | 6284 | ZK3-4 | 16.8 | - | 17 | [24 empty] | 5.6 | 39.3 | 19.4 | 29.2 | 6.5 |  | 40 | 35 | 中砂
2-2 | 6288 | ZK4-3 | 12.1 | - | 12.3 | [24 empty] | 17.8 | 46.6 | 13.1 | 16.7 | 5.8 |  | 41 | 36 | 粗砂
2-2 | 6293 | ZK6-3 | 10.8 | - | 11 | [24 empty] | 15.2 | 24.5 | 24.5 | 23.8 | 12 |  | 41 | 35 | 中砂
3 | 6285 | ZK3-5 | 19.5 | - | 19.7 |  |  |  | 12.1 |  |  |  | 26.3 | 15.8 | 10.5 | -0.352381 | [13 empty] | 26.7 | 5.1 | 2.4 | 9 | 56.8 |  |  |  | 粉质黏土
3 | 6290 | ZK5-3 | 14.8 | - | 15 | 1.94 | 1.684028 | 2.65 | 15.2 | 0.5736082 | 70.22214 | 36.45178 | 25.6 | 15.1 | 10.5 | 0.00952381 | 0.599 | 2.627059 |  |  | 24.6 | 18.1 | [7 empty] | 14.1 | 18.6 | 6.7 | 14.8 | 45.8 |  |  |  | 粉质黏土
说明：1、本报告执行GB/T 50123-2019标准；2、对本报告如有意见或疑问，须在一周内提出；3、液限为76g锥入土深10mm时的含水率；4、CV为压力(100-200)kPa下的固结系数；
5、未经本院书面批准,不得部分复制本报告内容。 地址：广州大道北743号 联系电话：87634239
| 试验者： | [10 empty] | 审核： | [11 empty] | 签发：

## 土工测测试报告
| SKY/D-C01-01 广 东 省 工 程 勘 察 院 | [37 empty] | 0
| 土 工 试 验 报 告 | [37 empty] | 0
| 工程名称：南方医科大学第九附属医院（广东省皮肤性病防治中心建设项目） | [27 empty] | 送样日期：2022年08月01日
| 委托单位：南方医科大学皮肤病医院 | [27 empty] | 检测日期：2022年08月01日-2022年08月03日 | [9 empty] | 0
| 报告批号：SKY-2022-(222批)-T187 | [27 empty] | 报告日期：2022年08月03日 | [6 empty] | 共1页 第1页 |  |  | 0
| 编 号 |  | 取样深度 |  |  | 天然状态指标 | [6 empty] | 稠度指标 |  |  |  | 固结指标 |  |  |  | 剪切指标 |  |  |  | 渗透系数 |  | 有机质 | 颗粒组成 | [7 empty] | 休止角 |  | 定名按 | 0
| 实 验 | 野 外 |  |  |  | 密 度 |  | 土粒比重 | 含水率 | 孔隙比 | 饱和度 | 孔隙度 | 液 限 | 塑 限 | 塑性指数 | 液性指数 | 压缩系数 | 压缩模量 | 固结系数 |  | 直接快剪 |  | 固结快剪 |  |  |  |  | 碎石土 |  |  | 砂土 |  |  | 细粒土 |  | 风干 | 水下 |  | 0
[6 empty] | 湿密度 | 干密度 | [13 empty] | 黏聚力 | 内摩擦角 | 黏聚力 | 内摩擦角 |  |  |  | 漂石 | 卵石 | 圆砾 | 粗 | 中 | 细 | 粉粒 | 黏粒 |  |  | GB 50021-2001 | 0
[28 empty] | (块石) | (碎石) | (角砾) | [7 empty] | （2009年版） | 0
[25 empty] | 垂直 | 水平 |  | 粒 径 大 小 (mm)
[6 empty] | ρo | ρd | Gs | ω | e | Sr | n | ωL | ωp | Ip | IL | αV1-2 | Es1-2 | Cv | Ch | cq | φq | ccq | φcq | k20 |  | O.M. | >200 | 200~20 | 20~2 | 2~0.5 | 0.5~ 0.25 | 0.25~ 0.075 | < 0.075或0.075～ 0.005 | <0.005 | αc | αm |  | 0
|  |  | m |  |  | g/cm3 |  | / | % | / | % | % | % | % | / | / | MPa-1 | MPa | cm2/s | cm2/s | kPa | ° | kPa | ° | cm/s |  | g/kg | % | % | % | % | % | % | % | % | ° | ° |  | 0
1 | 6273 | ZK1-1 | 3 | - | 3.2 |  |  |  | 4.5 |  |  |  | 20.4 | 12.9 | 7.5 | -1.12 | [13 empty] | 3.6 | 10.7 | 21.6 | 29.1 | 35 |  |  |  | 粉土
2-1 | 6274 | ZK1-2 | 6.8 | - | 7 | [24 empty] | 3.2 | 12.6 | 12.2 | 56.6 | 15.4 |  | 39 | 32 | 粉砂
2-1 | 6275 | ZK1-3 | 16.8 | - | 17 | [24 empty] | 3.5 | 13 | 12.5 | 57.6 | 13.4 |  | 39 | 33 | 细砂
1 | 6277 | ZK2-1 | 3.1 | - | 3.3 | [23 empty] | 30.5 | 20.5 | 8.8 | 5.8 | 22.1 | 12.3 |  |  |  | 圆砾
2-1 | 6278 | ZK2-2 | 6 | - | 6.2 | [24 empty] | 8.4 | 10.5 | 7 | 52.8 | 21.3 |  | 39 | 32 | 粉砂
2-2 | 6280 | ZK2-3 | 12.1 | - | 12.3 | [24 empty] | 18.2 | 41.1 | 10 | 21.6 | 9.1 |  | 41 | 36 | 粗砂
1 | 6281 | ZK3-1 | 2.8 | - | 3 |  |  |  | 4.9 |  |  |  | 27.4 | 16.4 | 11 | -1.045455 | [13 empty] | 9.2 | 14.1 | 12.6 | 24.6 | 39.5 |  |  |  | 粉质黏土
2-1 | 6282 | ZK3-2 | 6.8 | - | 7 | [24 empty] | 1.7 | 9 | 12.8 | 63.3 | 13.2 |  | 38 | 32 | 细砂
2-2 | 6283 | ZK3-3 | 12.8 | - | 13 | [24 empty] | 19.3 | 48.2 | 12.4 | 16.6 | 3.5 |  | 41 | 36 | 粗砂
2-2 | 6284 | ZK3-4 | 16.8 | - | 17 | [24 empty] | 5.6 | 39.3 | 19.4 | 29.2 | 6.5 |  | 40 | 35 | 中砂
3 | 6285 | ZK3-5 | 19.5 | - | 19.7 |  |  |  | 12.1 |  |  |  | 26.3 | 15.8 | 10.5 | -0.352381 | [13 empty] | 26.7 | 5.1 | 2.4 | 9 | 56.8 |  |  |  | 粉质黏土
1 | 6286 | ZK4-1 | 2.8 | - | 3 |  |  |  | 2.2 |  |  |  | 20.3 | 11.3 | 9 | -1.011111 | [13 empty] | 9.2 | 30.6 | 14.9 | 20.5 | 24.8 |  |  |  | 粉土
2-1 | 6287 | ZK4-2 | 6 | - | 6.2 | [24 empty] | 2.5 | 6.7 | 15.2 | 43 | 32.6 |  | 38 | 32 | 粉砂
2-2 | 6288 | ZK4-3 | 12.1 | - | 12.3 | [24 empty] | 17.8 | 46.6 | 13.1 | 16.7 | 5.8 |  | 41 | 36 | 粗砂
1 | 6289 | ZK5-1 | 2.5 | - | 2.7 | [23 empty] | 80.4 | 15.7 | 2.1 | 0.6 | 1.1 | 0.1 |  |  |  | 碎石
2-1 | 6276 | ZK5-2 | 6 | - | 6.2 | [24 empty] | 3.8 | 2 | 2.1 | 44.5 | 47.6 |  | 38 | 32 | 粉砂
3 | 6290 | ZK5-3 | 14.8 | - | 15 | 1.94 | 1.684028 | 2.65 | 15.2 | 0.5736082 | 70.22214 | 36.45178 | 25.6 | 15.1 | 10.5 | 0.00952381 | 0.599 | 2.627059 |  |  | 24.6 | 18.1 | [7 empty] | 14.1 | 18.6 | 6.7 | 14.8 | 45.8 |  |  |  | 粉质黏土
1 | 6291 | ZK6-1 | 3 | - | 3.2 | [23 empty] | 39.9 | 21.2 | 8.4 | 4 | 8.3 | 18.2 |  |  |  | 角砾
2-1 | 6292 | ZK6-2 | 6.8 | - | 7 | [24 empty] | 8.3 | 11.2 | 6.5 | 56 | 18 |  | 39 | 32 | 粉砂
2-2 | 6293 | ZK6-3 | 10.8 | - | 11 | [24 empty] | 15.2 | 24.5 | 24.5 | 23.8 | 12 |  | 41 | 35 | 中砂
说明：1、本报告执行GB/T 50123-2019标准；2、对本报告如有意见或疑问，须在一周内提出；3、液限为76g锥入土深10mm时的含水率；4、CV为压力(100-200)kPa下的固结系数；
5、未经本院书面批准,不得部分复制本报告内容。 地址：广州大道北743号 联系电话：87634239
| 试验者： | [10 empty] | 审核： | [11 empty] | 签发：