## 5
SKY/D-C01-01 广 东 省 工 程 勘 察 院 | [37 empty] | 0
土 工 试 验 报 告 | [37 empty] | 0
工程名称：广东省皮肤性病防治中心（南方医科大学皮肤病医院）白云院区建设项目 | [27 empty] | 送样日期：2022年08月01日
委托单位：南方医科大学皮肤病医院 | [27 empty] | 检测日期：2022年08月01日-2022年08月03日 | [9 empty] | 0
报告批号：SKY-2022-(222批)-T187 | [27 empty] | 报告日期：2022年08月03日 | [6 empty] | 共1页 第1页 |  |  | 0
编 号 |  | 取样深度 |  |  | 天然状态指标 | [6 empty] | 稠度指标 |  |  |  | 固结指标 |  |  |  | 剪切指标 |  |  |  | 渗透系数 |  | 有机质 | 颗粒组成 | [7 empty] | 休止角 |  | 定名按 | 0
实 验 | 野 外 |  |  |  | 密 度 |  | 土粒比重 | 含水率 | 孔隙比 | 饱和度 | 孔隙度 | 液 限 | 塑 限 | 塑性指数 | 液性指数 | 压缩系数 | 压缩模量 | 固结系数 |  | 直接快剪 |  | 固结快剪 |  |  |  |  | 碎石土 |  |  | 砂土 |  |  | 细粒土 |  | 风干 | 水下 |  | 0
[5 empty] | 湿密度 | 干密度 | [13 empty] | 黏聚力 | 内摩擦角 | 黏聚力 | 内摩擦角 |  |  |  | 漂石 | 卵石 | 圆砾 | 粗 | 中 | 细 | 粉粒 | 黏粒 |  |  | GB 50021-2001 | 0
[27 empty] | (块石) | (碎石) | (角砾) | [7 empty] | （2009年版） | 0
[24 empty] | 垂直 | 水平 |  | 粒 径 大 小 (mm)
[5 empty] | ρo | ρd | Gs | ω | e | Sr | n | ωL | ωp | Ip | IL | αV1-2 | Es1-2 | Cv | Ch | cq | φq | ccq | φcq | k20 |  | O.M. | >200 | 200~20 | 20~2 | 2~0.5 | 0.5~ 0.25 | 0.25~ 0.075 | < 0.075或0.075～ 0.005 | <0.005 | αc | αm |  | 0
|  | m |  |  | g/cm3 |  | / | % | / | % | % | % | % | / | / | MPa-1 | MPa | cm2/s | cm2/s | kPa | ° | kPa | ° | cm/s |  | g/kg | % | % | % | % | % | % | % | % | ° | ° |  | 0
6273 | ZK1-1 | 3 | - | 3.2 |  |  |  | 4.5 |  |  |  | 20.4 | 12.9 | 7.5 | -1.12 | [13 empty] | 3.6 | 10.7 | 21.6 | 29.1 | 35 |  |  |  | 粉土
6274 | ZK1-2 | 6.8 | - | 7 | [24 empty] | 3.2 | 12.6 | 12.2 | 56.6 | 15.4 |  | 39 | 32 | 粉砂
6275 | ZK1-3 | 16.8 | - | 17 | [24 empty] | 3.5 | 13 | 12.5 | 57.6 | 13.4 |  | 39 | 33 | 细砂
6277 | ZK2-1 | 3.1 | - | 3.3 | [23 empty] | 30.5 | 20.5 | 8.8 | 5.8 | 22.1 | 12.3 |  |  |  | 圆砾
6278 | ZK2-2 | 6 | - | 6.2 | [24 empty] | 8.4 | 10.5 | 7 | 52.8 | 21.3 |  | 39 | 32 | 粉砂
6280 | ZK2-3 | 12.1 | - | 12.3 | [24 empty] | 18.2 | 41.1 | 10 | 21.6 | 9.1 |  | 41 | 36 | 粗砂
6281 | ZK3-1 | 2.8 | - | 3 |  |  |  | 4.9 |  |  |  | 27.4 | 16.4 | 11 | -1.045455 | [13 empty] | 9.2 | 14.1 | 12.6 | 24.6 | 39.5 |  |  |  | 粉质黏土
6282 | ZK3-2 | 6.8 | - | 7 | [24 empty] | 1.7 | 9 | 12.8 | 63.3 | 13.2 |  | 38 | 32 | 细砂
6283 | ZK3-3 | 12.8 | - | 13 | [24 empty] | 19.3 | 48.2 | 12.4 | 16.6 | 3.5 |  | 41 | 36 | 粗砂
6284 | ZK3-4 | 16.8 | - | 17 | [24 empty] | 5.6 | 39.3 | 19.4 | 29.2 | 6.5 |  | 40 | 35 | 中砂
6285 | ZK3-5 | 19.5 | - | 19.7 |  |  |  | 12.1 |  |  |  | 26.3 | 15.8 | 10.5 | -0.352381 | [13 empty] | 26.7 | 5.1 | 2.4 | 9 | 56.8 |  |  |  | 粉质黏土
6286 | ZK4-1 | 2.8 | - | 3 |  |  |  | 2.2 |  |  |  | 20.3 | 11.3 | 9 | -1.011111 | [13 empty] | 9.2 | 30.6 | 14.9 | 20.5 | 24.8 |  |  |  | 粉土
6287 | ZK4-2 | 6 | - | 6.2 | [24 empty] | 2.5 | 6.7 | 15.2 | 43 | 32.6 |  | 38 | 32 | 粉砂
6288 | ZK4-3 | 12.1 | - | 12.3 | [24 empty] | 17.8 | 46.6 | 13.1 | 16.7 | 5.8 |  | 41 | 36 | 粗砂
6289 | ZK5-1 | 2.5 | - | 2.7 | [23 empty] | 80.4 | 15.7 | 2.1 | 0.6 | 1.1 | 0.1 |  |  |  | 碎石
6276 | ZK5-2 | 6 | - | 6.2 | [24 empty] | 3.8 | 2 | 2.1 | 44.5 | 47.6 |  | 38 | 32 | 粉砂
6290 | ZK5-3 | 14.8 | - | 15 | 1.94 | 1.684028 | 2.65 | 15.2 | 0.5736082 | 70.22214 | 36.45178 | 25.6 | 15.1 | 10.5 | 0.00952381 | 0.599 | 2.627059 |  |  | 24.6 | 18.1 | [7 empty] | 14.1 | 18.6 | 6.7 | 14.8 | 45.8 |  |  |  | 粉质黏土
6291 | ZK6-1 | 3 | - | 3.2 | [23 empty] | 39.9 | 21.2 | 8.4 | 4 | 8.3 | 18.2 |  |  |  | 角砾
6292 | ZK6-2 | 6.8 | - | 7 | [24 empty] | 8.3 | 11.2 | 6.5 | 56 | 18 |  | 39 | 32 | 粉砂
6293 | ZK6-3 | 10.8 | - | 11 | [24 empty] | 15.2 | 24.5 | 24.5 | 23.8 | 12 |  | 41 | 35 | 中砂
说明：1、本报告执行GB/T 50123-2019标准；2、对本报告如有意见或疑问，须在一周内提出；3、液限为76g锥入土深10mm时的含水率；4、CV为压力(100-200)kPa下的固结系数；
5、未经本院书面批准,不得部分复制本报告内容。 地址：广州大道北743号 联系电话：87634239
试验者： | [10 empty] | 审核： | [11 empty] | 签发：