## 材料封样明细表 (hidden)
龙湖集团材料飞检检查表
图示说明： 红色字体：集团集采材料、设备 底纹为蓝色：抽样复试材料
序号 | 材料设备类别名称 | 样板形式 | 现场检查 | 样品 | 标准 | 检测项目 | 取样要求 | 周期（工作日） | 价格
1 | 模板 | 实物小样 | 1、查阅材料及设备合格证、检验报告、出厂证明等随机资料，其型号规格应符合设计要求； 2、检查现场材料设备与要求是否相符。
2 | 钢筋 | 实物小样 | 1、材料的品牌是否与材料样板及合同相符 2、钢筋质量证明文件、钢筋直径、牌号、外观质量、复试报告 3、不同规格钢筋各抽查不少于3根，且每根钢筋测量3次，取三次测量平均值为该根钢筋的直径； 4、将外测量爪对准每根钢筋时，须注意外测量爪卡住的是钢筋内径，且通过左右轻微晃动卡尺，确保测量爪在内径稳固以后再进行读数； | 热轧光圆钢筋 | GB 1499.1 | 化学成分 | 100*1根 | 10 | 1000 | 钢筋示意:下面每一项都要明确现场检查和抽样复试的内容
[6 empty] | 拉伸 | 500*5根 | 5 | 100
[6 empty] | 弯曲 |  |  | 100
[6 empty] | 尺寸 |  |  | 50
[6 empty] | 表面 |  |  | 50
[6 empty] | 重量偏差 |  |  | 100
|  |  |  | 热轧带肋钢筋 | GB 1499.2 | 化学成分 | 100*1根 | 1000 | 1000
[6 empty] | 拉伸 | 500*5根 | 5 | 100
[6 empty] | 弯曲 |  |  | 100
[6 empty] | 尺寸 |  |  | 50
[6 empty] | 表面 |  |  | 50
[6 empty] | 重量偏差 |  |  | 100
|  |  |  | 冷轧带肋钢筋 | GB 13788 | 化学成分 | 100*1根 | 10 | 1000
[6 empty] | 拉伸 | 500*5根 | 5 | 100
[6 empty] | 弯曲 |  |  | 100
[6 empty] | 表面 |  |  | 50
[6 empty] | 重量偏差 |  |  | 100
3 | 砌体 | 实物 | 1、查阅材料及设备合格证、检验报告、出厂证明等随机资料，其型号规格应符合设计要求； 2、检查现场材料设备与要求是否相符。 | 蒸压加气混凝土砌块 | GB11968-2006 | 抗压强度 | 9块 | 7 | 300
[6 empty] | 干体积密度 | 9块 |  | 300
[6 empty] | 导热系数 | 2块 |  | 1000
[6 empty] | 放射性 | 4kg | 10 | 1200
|  |  |  | 普通混凝土小型砌块 | GB/T8239-2014 | 抗压强度 | 5/10块 | 7 | 300
[6 empty] | 吸水率 | 3块 |  | 200
[6 empty] | 放射性 | 3块 | 10 | 1200
|  |  |  | 轻集料混凝土小型空心砌块 | GB/T15229-2002 | 抗压强度 | 5块 | 7 | 300
[6 empty] | 干体积密度 | 3块 |  | 300
[6 empty] | 相对含水率 | 3块 |  | 200
[6 empty] | 放射性 | 4kg | 10 | 1200
|  |  |  | 蒸压灰砂砖 | GB11945-1999 | 抗压强度 | 5块 | 7 | 300
[6 empty] | 抗折强度 | 5块 |  | 300
|  |  |  | 粉煤灰砖 | JC239-2001 | 抗压强度 | 10块 | 7 | 300
[6 empty] | 放射性 | 4kg | 10 | 1200
|  |  |  | 混凝土实心砖 | GB21144-2007 | 抗压强度 | 10块 | 7 | 300
[6 empty] | 块体密度 | 3块 |  | 300
[6 empty] | 相对含水率 | 3块 |  | 200
[6 empty] | 最大吸水率 | 3块 |  | 200
[6 empty] | 放射性 | 4kg | 10 | 1200
4 | 成品烟道 | 实物 | 1、检查烟道类型是否与项目需求一直； 2、检查表面是否存在麻面、蜂窝现象；存在是否超过两处，或者每处面积超过0.01㎡； 3、检查原材尺寸（长宽及端面对角线差值）；检查安装完成的垂直度、平整度。
5 | 屋面瓦 | 实物 | 1、查阅材料及设备合格证、检验报告、出厂证明等随机资料，其型号规格应符合设计要求； 2、检查现场材料设备与要求是否相符。 | 混凝土瓦 | JC746-1999 | 尺寸偏差 | 11块 | 10 | 300
[6 empty] | 外观质量 |  |  | 300
[6 empty] | 承载力 |  |  | 600
[6 empty] | 吸水率 |  |  | 300
[6 empty] | 抗渗性能 |  |  | 600
6 | 防水材料 | 工程实物小样 | 1、防水卷材：确定合同约定的防水卷材品牌、供应状态、产品规格、设计厚度、允许偏差；同一类型，同一规格随机抽查3卷，每卷测量3个点，3个点平均值为该卷的厚度；同一规格卷材，3卷的平均厚度应不小于公称厚度，最小厚度不小于（公称厚度-0.3mm）； 2、防水涂料：确定合同约定的防水涂料品牌、供应状态、产品规格、设计厚度、允许偏差；平均厚度应不小于设计厚度，最薄处不小于设计厚度的80%。 | SBS弹性体改性沥青防水卷材 | SBS弹性体改性沥青防水卷材 GB 18242-2008 | 拉伸性能 | 2㎡ | 10工作日 | 300
[6 empty] | 耐热性 |  |  | 200
[6 empty] | 不透水性 |  |  | 200
[6 empty] | 低温柔性 |  |  | 200
[6 empty] | 可溶物含量 |  |  | 800
|  |  |  | 自粘聚合物改性沥青防水卷材 | 自粘聚合物改性沥青防水卷材GB 23441-2009 | 拉伸性能 | 2㎡ | 10工作日 | 300
[6 empty] | 低温性能 |  |  | 200
[6 empty] | 耐热性 |  |  | 200
[6 empty] | 不透水性 |  |  | 200
[6 empty] | 可溶物含量 |  |  | 800
|  |  |  | 预铺/湿铺防水卷材 | 预铺/湿铺防水卷材 GB/T23457-2009 | 拉伸性能 | 2㎡ | 10工作日 | 300
[6 empty] | 撕裂强度 |  |  | 300
[6 empty] | 低温柔性 |  |  | 200
[6 empty] | 耐热性 |  |  | 200
[6 empty] | 不透水性 |  |  | 200
[6 empty] | 可溶物含量 |  |  | 800
7 | 外墙砖 | 实物 | 1、查阅材料及设备合格证、检验报告、出厂证明等随机资料，其型号规格应符合设计要求； 2、检查现场材料设备与要求是否相符。 | 外墙砖 | GB/T 4100-2015 陶瓷砖 JC/T 2195-2013 薄型陶瓷砖 | 长度和宽度 | 边长为600（含）以上为15片，边长为600以下的为30片，至少保证1个方 | 20 | 100
[6 empty] | 厚度 |  |  | 50
[6 empty] | 边直度 |  |  | 100
[6 empty] | 直角度 |  |  | 100
[6 empty] | 表面平整度（弯曲度和翘曲度） |  |  | 100
[6 empty] | 表面质量 |  |  | 100
[6 empty] | 吸水率 |  |  | 300
[6 empty] | 破坏强度、断裂模数 |  |  | 400
[6 empty] | 抗热震性 |  |  | 500
[6 empty] | 抗冻性 |  |  | 800
[6 empty] | 耐污染性 |  |  | 400
[6 empty] | 耐低浓度酸和碱化学腐蚀性 |  |  | 400
[6 empty] | 耐高浓度酸和碱化学腐蚀性 |  |  | 400
[5 empty] | GB 6566 | 放射性 |  |  | 600
8 | 外墙涂料 | 工艺实物小样 | 1、查阅被检查项目的、合同、技术标准，确定合同约定的乳胶漆及腻子品牌、型号要求； 2、现场工人正在粉刷的涂料是否与约定品牌相符 | 外墙非弹性涂料 | GB/T9755 | 容器中状态 | 5KG | 3015工作日， 砂壁状需25工作日 | 100
[6 empty] | 施工性 |  |  | 100
[6 empty] | 低温稳定性 |  |  | 400
[6 empty] | 涂膜外观 |  |  | 100
[6 empty] | 干燥时间 |  |  | 200
[6 empty] | 耐碱性 |  |  | 300
[6 empty] | 耐水性 |  |  | 300
[6 empty] | 底漆透水性 |  |  | 300
[6 empty] | 对比率 |  |  | 400
[6 empty] | 中涂涂层耐温变性（3次循环） |  |  | 500
[6 empty] | 耐洗刷性 |  |  | 400
[6 empty] | 耐人工气候老化性 |  |  | 10元/小时
[6 empty] | 耐沾污性 |  |  | 400
[6 empty] | 附着力 |  |  | 300
[6 empty] | VOC |  |  | 600
|  |  |  | 外墙涂料单体 | GB/T9779 | 容器中状态 | 5KG | 30 | 100
[6 empty] | 涂膜外观 |  |  | 100
[6 empty] | 低温稳定性 |  |  | 400
[6 empty] | 初期干燥抗裂性 |  |  | 400
[6 empty] | 粘结强度（标准状态) |  |  | 500
[6 empty] | 粘结强度（浸水后) |  |  | 600
[6 empty] | 涂层耐温变性（5次循环） |  |  | 800
[6 empty] | 透水性 |  |  | 300
[6 empty] | 耐冲击性 |  |  | 500
[6 empty] | 耐沾污性 |  |  | 400
[6 empty] | 耐候性 |  |  | 10元/小时
[6 empty] | VOC |  |  | 600
|  |  |  | 弹性面漆 | JG/T172 | 容器中状态 | 5kg | 30 | 100
[6 empty] | 施工性 |  |  | 100
[6 empty] | 涂膜外观 |  |  | 100
[6 empty] | 干燥时间 |  |  | 200
[6 empty] | 对比率 |  |  | 400
[6 empty] | 低温稳定性 |  |  | 400
[6 empty] | 耐碱性 |  |  | 300
[6 empty] | 耐水性 |  |  | 300
[6 empty] | 耐洗刷性 |  |  | 400
[6 empty] | 耐人工老化性 |  |  | 10/h
[6 empty] | 涂层耐温变性 |  |  | 500
[6 empty] | 耐沾污性 |  |  | 400
[6 empty] | 拉伸强度 |  |  | 400
[6 empty] | 断裂伸长率（标准） |  |  | 400
[6 empty] | VOC |  |  | 800
[6 empty] | 游离甲醛 |  |  | 600
[6 empty] | 苯类总和 |  |  | 1000
[6 empty] | 重金属含量 |  |  | 800
|  |  |  | 外墙底漆 | JG/T210 | 容器中状态 | 5kg | 30 | 100
[6 empty] | 施工性 |  |  | 100
[6 empty] | 低温稳定性 |  |  | 400
[6 empty] | 涂膜外观 |  |  | 100
[6 empty] | 表干时间 |  |  | 200
[6 empty] | 耐水性 |  |  | 300
[6 empty] | 耐碱性 |  |  | 300
[6 empty] | 附着力 |  |  | 300
[6 empty] | 透水性 |  |  | 300
[6 empty] | 抗泛碱性 |  |  | 500
[6 empty] | 抗盐析性 |  |  | 500
[6 empty] | 有害物质限量 |  |  | 3200
9 | 仿石砖 | 实物 | 1、查阅材料及设备合格证、检验报告、出厂证明等随机资料，其型号规格应符合设计要求； 2、检查现场材料设备与要求是否相符。
10 | 入户门 | 钢木入户门 | 1、现场破坏检查，核对品牌、合格证、检验报告、出厂证明等随机资料，其型号规格应符合设计要求； 2、测量木皮、门扇面板等厚度是否与合同及规范要求。 |  | GB 17565-2007 防盗安全门通用技术条件 | 尺寸偏差 | 2樘门 |  | 500 | 建议增加，但费用较高。
[5 empty] | GB 8624-2012 建筑材料及制品燃烧性能分级 | 防火等级
[5 empty] | GB 17565-2007 防盗安全门通用技术条件 | 防盗等级
[5 empty] | GB/T 8484-2008 建筑外门窗保温性能分级及检测方法 | 保温性能
[5 empty] | GB/T 20878-2007 不锈钢和耐热钢 牌号及化学成分 | 合页、铰链牌号鉴定
[5 empty] | GB/T 20878-2007 不锈钢和耐热钢 牌号及化学成分 | 钢板（门扇、门框、门槛）牌号鉴定
[5 empty] | GB 17565-2007 防盗安全门通用技术条件 | 门扇木皮饰面厚度、中纤板厚度、钢板厚度
[5 empty] | GB/T 6040-2002 红外光谱分析方法通则 GB/T 17359-2012 微束分析 能谱法定量分析 | 填充物材料分析
[5 empty] | GB 17565-2007 防盗安全门通用技术条件 | 抗撞击性能
[5 empty] | JC/T 392-2012 | 表面涂层附着力
[5 empty] | JC/T 392-2012 | 启闭性能
|  | 钢质入户门 |  |  | GB 17565-2007 防盗安全门通用技术条件 | 一般要求 | 2樘门 |  |  | 建议增加，但费用较高。
外观
永久性标记
板材材质
钢质板材厚度
其他材质的板材厚度
尺寸公差与间隙
防盗安全级别
防破坏性能
防闯入性能
软冲击性能
悬端吊重性能
撞击障碍物性能
铰链转动性能
锁具防盗要求
锁具一般要求
电气安全性能
11 | 防火门 | 照片 | 1、查阅材料及设备合格证、检验报告、出厂证明等随机资料，其型号规格应符合设计要求； 2、检查现场材料设备与要求是否相符。
12 | 防火卷帘（商业） | 实物小样 | 1、查阅材料及设备合格证、检验报告、出厂证明等随机资料，其型号规格应符合设计要求； 2、检查现场材料设备与要求是否相符。
13 | 铁艺栏杆（不锈钢栏杆） | 实物 | 1、应查阅被检查项目的施工图纸、合同、技术标准，确定钢质栏杆的型材种类、壁厚及使用位置； 2、钢质栏杆的立柱、护手等各抽查不少于3根，分别检查型材壁厚和涂层厚度； 3、壁厚在立柱、护手等每根型材测量3次，取3次测量值的平均值为该型材壁厚； 4、涂层厚度测量在立柱、护手等每根型材上面积不大于1cm2的考察面内做3次涂层厚度测量所得的测量平均值为局部涂层厚度，在该根型材装饰面上测出的5次局部涂层厚度的平均值为该根型材的平均涂层厚度。 |  | JG/T 3030-1995 | 拉伸 | 500mm,5根 | 10个工作日 | 300 | 建议增加
[6 empty] | 压扁 |  |  | 250
[6 empty] | 壁厚 |  |  | 100
[6 empty] | 外径 |  |  | 100
[5 empty] | GB/T 20878-2007 不锈钢和耐热钢 牌号及化学成分 | 牌号鉴定 |  |  | 1000
14 | 组装栏杆 | 实物 | 1、查阅材料及设备合格证、检验报告、出厂证明等随机资料，其型号规格应符合设计要求； 2、检查现场材料设备与要求是否相符。
15 | 幕墙及门窗用铝型材 | 实物小样 | 1、现场破坏检查，核对品牌、合格证、检验报告、出厂证明等随机资料，其型号规格应符合设计要求； 2、测量型材厚度是否符合合同及规范要求。 | 基材、阳极氧化型材、电泳涂漆型材、粉末喷涂型材、氟碳漆喷涂型材、隔热型材 | GB5237.1-2008基材、GB5237.2-2008阳极氧化型材、GB5237.3-2008电泳涂漆型材、GB5237.4-2008粉末喷涂型材、GB5237.5-2008氟碳漆喷涂型材、GB5237.6-2012隔热型材 | 涂膜厚度 | 6根1M，加1小截做牌号 | 10个工作日 | 200
[6 empty] | 漆膜附着力 |  |  | 300
[6 empty] | 拉伸试验 |  |  | 300
[6 empty] | 漆膜硬度 |  |  | 200
[6 empty] | 确定材质牌号 |  |  | 1200（高纯1500）
[6 empty] | 耐盐酸性 |  |  | 200
[6 empty] | 耐溶剂性 |  |  | 200
[6 empty] | 隔热型材纵向剪切（常温） |  |  | 300
[6 empty] | 隔热型材横向拉伸（常温） |  |  | 300
16 | 幕墙及门窗用玻璃 | 实物小样 | 1、查阅被检查项目的施工图纸、合同、技术标准，确定不同使用位置玻璃种类及配置，主要有单层钢化玻璃、中空玻璃、夹胶玻璃； 2、2.1、不同种类的玻璃，抽取3块进行厚度检查，每块玻璃在距离玻璃板边15mm内的四边中点测量，取平均值为该块玻璃的厚度。
17 | 幕墙及门窗用五金 | 实物 | 1、查阅材料及设备合格证、检验报告、出厂证明等随机资料，其型号规格应符合设计要求； 2、检查现场材料设备与要求是否相符。
18 | 石材 | 实物小样 | 1、查阅被检查项目的施工图纸、合同、技术标准，确定进场石材的封样样板、种类、设计厚度、设计尺寸等情况； 2、检查石材种类是否符合设计要求，颜色纹理是否同封样样板一致，板材是否有色差，各不少于三块； 3、厚度检测：不同规格、种类的石材在石材堆场和施工现场随机抽取不少于3块，每块测量三个点； 4、长宽检测：不同规格、种类的石材在石材堆场和施工现场随机抽取不少于5块，每块测量长度、宽度各两个点总计不少于10个点。
19 | 人造石材 | 实物小样 |  | 人造石 | GB 6566-2010 建筑材料放射性核素限量 | 放射性 | 4KG | 10个工作日 | 1200
20 | 文化石 | 实物
21 | 保温材料 | 实物小样 | 1、查阅材料及设备合格证、检验报告、出厂证明等随机资料，其型号规格应符合设计要求； 2、检查现场材料设备与要求是否相符。 | 外墙保温板 | 绝热用模塑聚苯乙烯泡沫塑料（EPS） GB/T10801.1-2002 绝热用挤塑聚苯乙烯泡沫塑料 (XPS) GB/T10801.2-2002 | 密度 | 600*600，2块 | 10个工作日 | 200
[6 empty] | 压缩强度 |  |  | 400
[6 empty] | 导热系数 |  |  | 1000
[6 empty] | 燃烧性能 | 视燃烧等级而定 |  | 5000（B1级）
22 | 钢丝网、耐碱网格布 | 实物小样 | 1、查阅材料及设备合格证、检验报告、出厂证明等随机资料，其型号规格应符合设计要求； 2、检查现场材料设备与要求是否相符。 | [6 empty] | 取消
23 | 环氧树脂 | 实物小样 | 1、查阅材料及设备合格证、检验报告、出厂证明等随机资料，其型号规格应符合设计要求； 2、检查现场材料设备与要求是否相符。
24 | 生活给水管(冷、热） | 实物小样 | 1、查阅被检查项目的设计施工图纸，确定不同规格与压力等级的PPR管/PVC管/UPVC管的安装位置与具体要求； 2、不同直径规格的PPR管/PVC管/UPVC管各抽查不少于3根； 3、PPR管/PVC管/UPVC管本体上直径、公称压力以及铭牌等标识是否清晰，完整； 4、用游标卡尺测量管材及配件外径和壁厚，两端不少于4点并记录。 | PP-R、PP-H、PP-B管材 | 冷热水用聚丙烯（PP-R、PP-H、PP-B）管材 GB/T 18742.2-2002 | 外观 | 8根各1m长 | 10个工作日 | 100
[6 empty] | 外径及壁厚偏差 |  |  | 100
[6 empty] | 纵向回缩率 |  |  | 300
[6 empty] | 冲击试验 |  |  | 300
[6 empty] | 液压试验 |  |  | 1000
25 | 水嘴 | 实物 | 1、查阅材料及设备合格证、检验报告、出厂证明等随机资料，其型号规格应符合设计要求； 2、检查现场材料设备与要求是否相符。
26 | 角阀 | 实物 | 1、查阅材料及设备合格证、检验报告、出厂证明等随机资料，其型号规格应符合设计要求； 2、检查现场材料设备与要求是否相符。 | 角阀 | GB/T26712 | 型式尺寸 | 3套 | 30 | 300
[6 empty] | 加工与装配 |  |  | 500
[6 empty] | 外观 |  |  | 300
[6 empty] | 手柄扭矩 |  |  | 500
[6 empty] | 螺纹扭矩 |  |  | 500
[6 empty] | 上密封性能 |  |  | 500
[6 empty] | 密封试验 |  |  | 500
[6 empty] | 强度试验 |  |  | 500
[6 empty] | 流量检测 |  |  | 500
[6 empty] | 喷涂层附着力 |  |  | 500
[6 empty] | 耐腐蚀性能 |  |  | 500
[6 empty] | 寿命 |  |  | 2000
27 | 阀门（部分） | 实物 | 1、查阅材料及设备合格证、检验报告、出厂证明等随机资料，其型号规格应符合设计要求； 2、检查现场材料设备与要求是否相符。
28 | 消火栓箱 | 实物 | 1、查阅材料及设备合格证、检验报告、出厂证明等随机资料，其型号规格应符合设计要求； 2、检查现场材料设备与要求是否相符。
29 | 感烟、感温探测器 | 实物 | 1、查阅材料及设备合格证、检验报告、出厂证明等随机资料，其型号规格应符合设计要求； 2、检查现场材料设备与要求是否相符。
30 | 喷淋头 | 实物 | 1、查阅材料及设备合格证、检验报告、出厂证明等随机资料，其型号规格应符合设计要求； 2、检查现场材料设备与要求是否相符。
31 | 各类普通灯具 | 实物 | 1、查阅材料及设备合格证、检验报告、出厂证明等随机资料，其型号规格应符合设计要求； 2、检查现场材料设备与要求是否相符。
32 | 应急灯具 | 实物 | 1、查阅被检查项目的设计施工图纸和灯具技术资料等文件是否齐全； 2、查阅灯具合格证、检验报告、出厂证明等随机资料，其型号规格应符合设计要求； 3、外观检查：外表有无机械损伤；灯具型号、额定电压、额定功率以及出厂日期等标识是否清晰，完整；灯具自带按钮、指示灯显示是否正常；消防3C认证标识是否清晰； 4、检查应急灯具的电池类型、熔断器或相应保护装置及标志情况。
33 | 安全疏散灯具 | 实物 | 1、查阅材料及设备合格证、检验报告、出厂证明等随机资料，其型号规格应符合设计要求； 2、检查现场材料设备与要求是否相符。
34 | 板钮开关、插座 | 实物 | 1、查阅材料及设备合格证、检验报告、出厂证明等随机资料，其型号规格应符合设计要求； 2、检查现场材料设备与要求是否相符。
35 | 弱电模块面板 | 实物 | 1、查阅材料及设备合格证、检验报告、出厂证明等随机资料，其型号规格应符合设计要求； 2、检查现场材料设备与要求是否相符。
36 | 电气底盒 | 实物 | 1、查阅材料及设备合格证、检验报告、出厂证明等随机资料，其型号规格应符合设计要求； 2、检查现场材料设备与要求是否相符。
37 | 住户末端照明标准箱 | 实物 | 1、查阅材料及设备合格证、检验报告、出厂证明等随机资料，其型号规格应符合设计要求； 2、检查现场材料设备与要求是否相符。
38 | 扁钢 | 实物小样 | 1、查阅材料及设备合格证、检验报告、出厂证明等随机资料，其型号规格应符合设计要求； 2、检查现场材料设备与要求是否相符。
39 | 微断开关 | 实物 | 1、查阅材料及设备合格证、检验报告、出厂证明等随机资料，其型号规格应符合设计要求； 2、检查现场材料设备与要求是否相符。
40 | 风阀（部分） | 实物 | 1、查阅材料及设备合格证、检验报告、出厂证明等随机资料，其型号规格应符合设计要求； 2、检查现场材料设备与要求是否相符。
41 | 风口（商业、精装项目） | 实物 | 1、查阅材料及设备合格证、检验报告、出厂证明等随机资料，其型号规格应符合设计要求； 2、检查现场材料设备与要求是否相符。
42 | 风管板材 | 实物小样 | 1、查阅材料及设备合格证、检验报告、出厂证明等随机资料，其型号规格应符合设计要求； 2、检查现场材料设备与要求是否相符。
43 | 排水管 | 实物小样 | 1、查阅被检查项目的设计施工图纸，确定不同规格与压力等级的PPR管/PVC管/UPVC管的安装位置与具体要求； 2、不同直径规格的PPR管/PVC管/UPVC管各抽查不少于3根； 3、PPR管/PVC管/UPVC管本体上直径、公称压力以及铭牌等标识是否清晰，完整； 4、用游标卡尺测量管材及配件外径和壁厚，两端不少于4点并记录。
44 | 检查井盖 | 实物 | 1、查阅材料及设备合格证、检验报告、出厂证明等随机资料，其型号规格应符合设计要求； 2、检查现场材料设备与要求是否相符。
45 | 供暖末端管材 | 实物小样 | 1、查阅材料及设备合格证、检验报告、出厂证明等随机资料，其型号规格应符合设计要求； 2、检查现场材料设备与要求是否相符。
46 | 地暖分集水器 | 实物 | 1、查阅材料及设备合格证、检验报告、出厂证明等随机资料，其型号规格应符合设计要求； 2、检查现场材料设备与要求是否相符。
47 | 散热暖气片 | 实物 | 1、查阅材料及设备合格证、检验报告、出厂证明等随机资料，其型号规格应符合设计要求； 2、检查现场材料设备与要求是否相符。
48 | 橡塑保温材料 | 实物小样 | 1、查阅材料及设备合格证、检验报告、出厂证明等随机资料，其型号规格应符合设计要求； 2、检查现场材料设备与要求是否相符。 | 橡塑保温材料 | GB/T 17794-2008柔性泡沫橡塑绝热制品 | 密度 | 3根一米 | 10个工作日 | 200
[6 empty] | 压缩回弹率 |  |  | 300
[6 empty] | 真空吸水率 |  |  | 2000
[6 empty] | 尺寸稳定性 |  |  | 400
[6 empty] | 导热系数 | 制成300*300mm平板状,2块 |  | 1000
[6 empty] | 燃烧性能 | 视燃烧等级而定 |  | 5000(B1级)
49 | 其他保温材料 | 实物小样 | 1、查阅材料及设备合格证、检验报告、出厂证明等随机资料，其型号规格应符合设计要求； 2、检查现场材料设备与要求是否相符。
50 | 电线电缆 | 实物小样 | 1、现场核查电线电缆合格证、见证送样检测报告，必要时可与厂家核对； 2、现场核查电线电缆表面标志是否原厂标志； 3、用游标卡尺测量电缆线径，满足国标要求； 4、现场抽样见证送样，并检查合格检测报告。 | 电线电缆 | 450/750V聚氯乙烯绝缘电缆 GB5023-2008、JB8734-1998 450/750V橡皮绝缘电缆 GB5013-2008、JB8735-1998 | 结构尺寸 | 电线26m，电缆9米 | 10个工作日 | 100
[6 empty] | 导体电阻 |  |  | 200
[6 empty] | 绝缘电阻 |  |  | 200
[6 empty] | 电压试验 |  |  | 200
[6 empty] | 不延燃试验 |  |  | 200
[6 empty] | 绝缘厚度 |  |  | 100
51 | 高低压母线槽 | 实物小样或图片资料 | 1、查阅材料及设备合格证、检验报告、出厂证明等随机资料，其型号规格应符合设计要求； 2、检查现场材料设备与要求是否相符。
52 | 电缆桥架 | 实物小样 | 1、查阅材料及设备合格证、检验报告、出厂证明等随机资料，其型号规格应符合设计要求； 2、检查现场材料设备与要求是否相符。
53 | 公共区配电柜 | 图片资料 | 1、查阅材料及设备合格证、检验报告、出厂证明等随机资料，其型号规格应符合设计要求； 2、检查现场材料设备与要求是否相符。
54 | 变压器 | 图片资料 | 1、查阅材料及设备合格证、检验报告、出厂证明等随机资料，其型号规格应符合设计要求； 2、检查现场材料设备与要求是否相符。
55 | 高低压开关柜 | 图片资料 | 1、检查合同清单及送货单，与产品进行一对一核对，配电柜、配电箱电气元件型号有无出入； 2、外观检查：柜体颜色与合同约定一致；钢板无锈蚀；柜体钢板无任何变形；铭牌，柜体标示完整，正确； 3、柜内检查：各元器件无破损，松脱，无锈蚀，无水渍；柜门内侧有无张贴二次系统图；所贴图纸是否对货对版；随柜操作手柄是否齐全，有无损坏；机械互锁钥匙数量是否满足要求； 4、对照合同图纸检查，柜内元器件型号，数量及规格是否一致； 5、箱体板材测量： 6、随机资料全数检查。
56 | 配电箱 | 实物样板 | 1、检查合同清单及送货单，与产品进行一对一核对，配电柜、配电箱电气元件型号有无出入； 2、外观检查：柜体颜色与合同约定一致；钢板无锈蚀；柜体钢板无任何变形；铭牌，柜体标示完整，正确； 3、柜内检查：各元器件无破损，松脱，无锈蚀，无水渍；柜门内侧有无张贴二次系统图；所贴图纸是否对货对版；随柜操作手柄是否齐全，有无损坏；机械互锁钥匙数量是否满足要求； 4、对照合同图纸检查，柜内元器件型号，数量及规格是否一致； 5、箱体板材测量： 6、随机资料全数检查。
57 | 弱电箱 | 实物样板 | 1、查阅材料及设备合格证、检验报告、出厂证明等随机资料，其型号规格应符合设计要求； 2、检查现场材料设备与要求是否相符。
58 | 筒灯及射灯（精装、商业） | 实物 | 1、查阅材料及设备合格证、检验报告、出厂证明等随机资料，其型号规格应符合设计要求； 2、检查现场材料设备与要求是否相符。
59 | LED灯（精装、商业） | 实物 | 1、查阅材料及设备合格证、检验报告、出厂证明等随机资料，其型号规格应符合设计要求； 2、检查现场材料设备与要求是否相符。
60 | 开关和插座面板 | 实物 | 1、查阅材料及设备合格证、检验报告、出厂证明等随机资料，其型号规格应符合设计要求； 2、检查现场材料设备与要求是否相符。
61 | 排气扇（精装住宅、酒店） | 实物 | 1、查阅材料及设备合格证、检验报告、出厂证明等随机资料，其型号规格应符合设计要求； 2、检查现场材料设备与要求是否相符。
62 | 厨房电器 | 图片资料 | 1、查阅材料及设备合格证、检验报告、出厂证明等随机资料，其型号规格应符合设计要求； 2、检查现场材料设备与要求是否相符。
63 | 楼宇对讲 | 实物或图片资料 | 1、查阅材料及设备合格证、检验报告、出厂证明等随机资料，其型号规格应符合设计要求； 2、检查现场材料设备与要求是否相符。
64 | 监控系统（摄像头） | 图片资料 | 1、查阅材料及设备合格证、检验报告、出厂证明等随机资料，其型号规格应符合设计要求； 2、检查现场材料设备与要求是否相符。
65 | 风机 | 图片资料 | 1、查阅材料及设备合格证、检验报告、出厂证明等随机资料，其型号规格应符合设计要求； 2、检查现场材料设备与要求是否相符。
66 | 空调机组 | 图片资料 | 品牌、型号、外观质量、铭牌参数
67 | 风机盘管 | 图片资料 | 品牌、型号、外观质量、复试报告
68 | 小型中央空调 | 图片资料 | 1、查阅材料及设备合格证、检验报告、出厂证明等随机资料，其型号规格应符合设计要求； 2、检查现场材料设备与要求是否相符。
69 | 柴油发电机组 | 图片资料 | 1、查阅材料及设备合格证、检验报告、出厂证明等随机资料，其型号规格应符合设计要求； 2、检查现场材料设备与要求是否相符。
70 | 冷却塔 | 图片资料 | 1、查阅材料及设备合格证、检验报告、出厂证明等随机资料，其型号规格应符合设计要求； 2、检查现场材料设备与要求是否相符。
71 | 水泵 | 图片资料 | 1、查阅材料及设备合格证、检验报告、出厂证明等随机资料，其型号规格应符合设计要求； 2、检查现场材料设备与要求是否相符。
72 | 锅炉 | 图片资料 | 1、查阅材料及设备合格证、检验报告、出厂证明等随机资料，其型号规格应符合设计要求； 2、检查现场材料设备与要求是否相符。
73 | 抛光砖 | 实物或实物小样 | 1、瓷砖厚度检查：测量各边中间位置和对角线顶端共八个点，八个点的平均值为厚度值； 2、瓷砖长度和宽度检查：测量一块砖四条边长度，精确到0.1mm。 3、瓷砖平整度检查：将砖放在测量台上，用变形尺立于测量面，测量砖的下凹或上凸到直尺的距离，以最大值为下凹或上凸值（塞尺顺利通过为准）。抛光砖根据四边12个测量点及对角6个测量点的检测结果，抛釉砖根据四边和对角通边的检测结果。 | 抛光砖、仿古砖、厨卫地砖、厨卫墙砖 | GB/T4100-2015 | 尺寸偏差 | 边长大于等于600,10块，边长小于600,30块 | 10个工作日 | 700
74 | 仿古砖 | 实物或实物小样 |  |  |  | 表面质量 |  |  | 200
[6 empty] | 吸水率 |  |  | 200
75 | 厨卫地砖 | 实物或实物小样 |  |  |  | 破坏强度 |  |  | 400
76 | 厨卫墙砖 | 实物或实物小样 |  |  |  | 断裂模数 |  |  | 400
77 | 卫生陶瓷 |  | 1、查阅材料及设备合格证、检验报告、出厂证明等随机资料，其型号规格应符合设计要求； 2、检查现场材料设备与要求是否相符。 |  | GB 6952-2015 《卫生陶瓷》 | 最大允许变形 | 2套 |  |  | 建议增加
尺寸
吸水率
外观缺陷
釉面
抗裂性
78 | 厨盆及龙头 |  | 1、查阅材料及设备合格证、检验报告、出厂证明等随机资料，其型号规格应符合设计要求； 2、检查现场材料设备与要求是否相符。 |  | GB 18145-2014 陶瓷片密封水嘴 | 冷、热水隔墙密封性能 | 水龙头提供3套
盐雾试验
水嘴开关寿命
转换开关寿命
金属污染物的析出量
79 | 卫浴五金 |  | 1、查阅材料及设备合格证、检验报告、出厂证明等随机资料，其型号规格应符合设计要求； 2、检查现场材料设备与要求是否相符。 |  | QB/T 1560-2006 卫生间附属配件 | 进水部位强度性能 | 2套
出水部位强度性能
阀芯密封性能
80 | 内墙涂料 | 工艺实物小样 | 1、查阅材料及设备合格证、检验报告、出厂证明等随机资料，其型号规格应符合设计要求； 2、检查现场材料设备与要求是否相符。 | 内墙涂料 | 合成树脂乳液内墙涂料GB/T9756-2009 | 对比率 | 2kg | 15个工作日 | 300
[6 empty] | 耐碱性 |  |  | 300
[6 empty] | 耐洗刷性 |  |  | 300
[6 empty] | 低温稳定性 |  |  | 400
81 | 墙纸 | 实物小样 | 1、查阅材料及设备合格证、检验报告、出厂证明等随机资料，其型号规格应符合设计要求； 2、检查现场材料设备与要求是否相符。 | 壁纸 | QB/T 4034 | 尺寸 | 5㎡ | 15 | 100
[6 empty] | 外观质量 （按优等品） |  |  | 200
[6 empty] | 褪色性 |  |  | 300
[6 empty] | 耐摩擦色牢度 |  |  | 500
[6 empty] | 遮蔽性 |  |  | 300
[6 empty] | 湿润拉伸负荷 |  |  | 500
[6 empty] | 粘合剂可拭性 |  |  | 300
[6 empty] | 可洗性 |  |  | 300
[6 empty] | 防霉性能（ASTM G 21-2013） |  |  | /
[6 empty] | 燃烧性能（GB 8624） |  |  | /
[6 empty] | 甲醛 |  |  | 600
[6 empty] | 氯乙烯单体 |  |  | 600
[6 empty] | 有害物质：钡 |  |  | 1200
有害物质：镉
有害物质：铬
有害物质：铅
有害物质：砷
有害物质：汞
有害物质：硒
有害物质：锑
| 户内门 | 实物小样 | 1、现场破坏检查，核对品牌、合格证、检验报告、出厂证明等随机资料，其型号规格应符合设计要求； 2、测量木皮、门扇面板等厚度是否与合同及规范要求。 | 室内门 | LYT 1923-2010室内木质门 | 尺寸偏差 | 2樘门 |  | 500 | 建议增加，但费用较高。
[6 empty] | 组装精度 |  |  | 500
[6 empty] | 外观质量 |  |  | 300
[6 empty] | 含水率 |  |  | 300
[6 empty] | 表面胶合强度 |  |  | 500
[6 empty] | 表面抗冲击 |  |  | 500
[6 empty] | 漆膜附着力 |  |  | 300
[6 empty] | 浸渍剥离 |  |  | 400
[6 empty] | 漆膜硬度 |  |  | 300
[6 empty] | 门扇整体冲击 |  |  | 5000
[6 empty] | 表面耐洗涤液 |  |  | 300
[6 empty] | 反复启闭性能≧25000次 |  |  | 10000
[6 empty] | 甲醛释放量 |  |  | 500
[6 empty] | 重金属含量 |  |  | 1200
83 | 木地板 | 实物 | 1、查阅材料及设备合格证、检验报告、出厂证明等随机资料，其型号规格应符合设计要求； 2、检查现场材料设备与要求是否相符。 | 实木复合地板 | GB/T 18103-2013 实木复合地板 | 浸渍剥离 | 表面积2㎡ | 10个工作日 | 400
[6 empty] | 静曲强度 |  |  | 400
[6 empty] | 弹性模量 |  |  | 400
[6 empty] | 含水率 |  |  | 200
[6 empty] | 表面耐磨性能 |  |  | 500
[6 empty] | 表面耐污染 |  |  | 400
[6 empty] | 甲醛释放量 |  |  | 600
|  |  |  | 强化木地板 | GB/T 18102-2007 浸渍纸层压木质地板 | 静曲强度 | 表面积2㎡ | 15个工作日 | 400
[6 empty] | 内结合强度 |  |  | 400
[6 empty] | 含水率 |  |  | 200
[6 empty] | 密度 |  |  | 200
[6 empty] | 吸水厚度膨胀率 |  |  | 200
[6 empty] | 表面胶合强度 |  |  | 400
[6 empty] | 表面耐划痕 |  |  | 400
[6 empty] | 表面耐磨 |  |  | 700
[6 empty] | 抗冲击 |  |  | 300
[6 empty] | 甲醛释放量 |  |  | 600
[6 empty] | 耐光色牢度 |  |  | 2000
84 | 橱柜及五金 | 实物挂板 | 1、查阅材料及设备合格证、检验报告、出厂证明等随机资料，其型号规格应符合设计要求； 2、检查现场材料设备与要求是否相符。 | 柜板 | GB/T 15102-2006 浸渍胶膜纸饰面人造板 | 耐污染性 | 600*600,6块 | 10个工作日 | 400
[6 empty] | 静曲强度 |  |  | 400
[6 empty] | 内结合强度 |  |  | 400
[6 empty] | 表面胶合强度 |  |  | 400
[6 empty] | 甲醛释放量 |  |  | 600
85 | 淋浴隔断及五金 | 实物挂板 | 1、查阅材料及设备合格证、检验报告、出厂证明等随机资料，其型号规格应符合设计要求； 2、检查现场材料设备与要求是否相符。
86 | 门锁五金 | 实物 | 1、查阅材料及设备合格证、检验报告、出厂证明等随机资料，其型号规格应符合设计要求； 2、检查现场材料设备与要求是否相符。
87 | 固定衣柜及五金 | 实物挂板 | 1、查阅材料及设备合格证、检验报告、出厂证明等随机资料，其型号规格应符合设计要求； 2、检查现场材料设备与要求是否相符。 | 柜板 | GB/T 15102-2006 浸渍胶膜纸饰面人造板 | 耐污染性 | 600*600,6块 | 10个工作日 | 400
[6 empty] | 静曲强度 |  |  | 400
[6 empty] | 内结合强度 |  |  | 400
[6 empty] | 表面胶合强度 |  |  | 400
[6 empty] | 甲醛释放量 |  |  | 600
88 | 水柜 | 实物挂板 | 1、查阅材料及设备合格证、检验报告、出厂证明等随机资料，其型号规格应符合设计要求； 2、检查现场材料设备与要求是否相符。
89 | 木饰面 | 实物挂板 | 1、查阅材料及设备合格证、检验报告、出厂证明等随机资料，其型号规格应符合设计要求； 2、检查现场材料设备与要求是否相符。
90 | 石材 | 实物小样 | 1、查阅被检查项目的施工图纸、合同、技术标准，确定进场石材的封样样板、种类、设计厚度、设计尺寸等情况； 2、检查石材种类是否符合设计要求，颜色纹理是否同封样样板一致，板材是否有色差，各不少于三块； 3、厚度检测：不同规格、种类的石材在石材堆场和施工现场随机抽取不少于3块，每块测量三个点； 4、长宽检测：不同规格、种类的石材在石材堆场和施工现场随机抽取不少于5块，每块测量长度、宽度各两个点总计不少于10个点。 | [6 empty] | 是不是和18号材料重复了？
91 | 不锈钢 | 实物小样 | 1、外观目测：钢管内外表面不得有裂纹、折叠、轧折、离层和结疤存在，表面应洁净、无油污，无伤痕，无锈； 2、检查管道表面厂家标识； 3、用游标卡尺检测管材及配件外径和壁厚，两端不少于4点并记录； 4、随机资料全数检查；
92 | 飘窗栏杆（精装项目） | 实物小样 | 1、查阅材料及设备合格证、检验报告、出厂证明等随机资料，其型号规格应符合设计要求； 2、检查现场材料设备与要求是否相符。
93 | 景观灯具 | 图片资料 | 1、查阅材料及设备合格证、检验报告、出厂证明等随机资料，其型号规格应符合设计要求； 2、检查现场材料设备与要求是否相符。
94 | 小区游乐设施 | 图片资料 | 1、查阅材料及设备合格证、检验报告、出厂证明等随机资料，其型号规格应符合设计要求； 2、检查现场材料设备与要求是否相符。 |  |  | 地垫 |  |  |  | 建议减少

## 材料测量检查表
材料测量检查表
项目名称 |  |  | 施工 阶段 |  | 甲方（签字） |  | 施工单位 （签字） |  | 监理单位 （签字） |  | 评估组 （签字） | 评估日期
检查说明 |  | 1、每项材料必须确认检查部位及使用部位（必要时现场进行确认）；现场堆放的材料必须附检查的材料大面照片并记录确认材料堆放的大致数量； 2、材料合格线为≥80%，合格标准均为国家标准、行业标准、地方标准及地产企业标准； 3、当一种材料实测多个项目（例如：防水钢套管的壁厚、止水环宽度和厚度）时，实测得分为单项的最低分； 4、所有实测未达100%材料须统计在《地产材料评估结果确认表》并让相关单位签字确认； 5、材料检查签字需对项目人员进行交底：确认检查材料、使用部位及检查数据等所有信息； 6、所有发现问题的材料须统计检查部位、使用位置、使用情况（进出数量、已使用数量等）、责任单位和责任人。； 7、有特殊情况的例如有监理退场通知单或者内部OA、邮件等证明材料的要求项目部当场提供并拍照留存记录，最终结果由集团判定。
类别 | 检查内容 | 评判标准 | 检测点 | 检测仪器 | 选点规则 | 检查部位 | 使用部位 | 实测得分 | 检查情况
原始数据——检测点
基础工程 | 桩基及支护钢筋 | 执行标准：《钢筋混凝土用钢 第1部分》GB1499.1-2017，《钢筋混凝土用钢 第2部分》GB1499.2-2018（单位：mm） 螺纹钢：直径6允许偏差±0.3；直径8-18允许偏差±0.4，直径20-25允许偏差±0.5，直径28-36允许偏差±0.6 | 10 | 数显游标卡尺 | 随机抽取不同规格材料，每块至少实测2个点，并取平均值作为1个计算点，共计10个计算点 |  |  |  | 实测值
设计值
| 锚杆及锚具 | 执行标准： 1、锚杆（索）的水平间距不宜小于1.5m，对于多层锚杆其竖向间距不宜小于2m，且满足设计要求； 2、锚杆（索）应注浆饱满，且强度满足设计要求； 3、锚索的钢绞线数量及长度与设计要求相符，预应力锚索锚具合格证应齐全。 技术规程YBT4659-2018; 技术规程CECS22:2005; 钢绞线规范GB/T5224-2014 | 10 | 数显游标卡尺 | 随机抽取不同规格材料，每块至少实测2个点，并取平均值作为1个计算点，共计10个计算点 |  |  |  | 实测值
设计值
| 预制桩(管桩） | 执行标准： 《先张法预应力混凝土管桩》GBT 13476 截面尺寸长度允许偏差±0.5%Lmm 管桩外径D300mm-700mm允许偏差（+5，-2）； 管桩外径D800mm-1400mm允许偏差（+7，-4）； 管桩壁厚允许偏差（0.+20） 2、《预应力混凝土空心方桩》（JG /T 197） 方桩边长≤600mm（-2，﹢4）； 方桩边长＞600mm（-2，﹢5）； 管桩壁厚允许偏差（0，﹢10）。 | 10 | 数显游标卡尺 | 随机抽取不同规格材料，每块至少实测2个点，并取平均值作为1个计算点，共计10个计算点 |  |  |  | 实测值
设计值
| 土钉墙 | 土钉直径、土钉长度 不小于设计数值 土钉的水平及竖向间距应为1m-2m，且满足设计要求。 | 10 | 数显游标卡尺 | 随机抽取不同规格材料，每块至少实测2个点，并取平均值作为1个计算点，共计10个计算点 |  |  |  | 实测值
设计值
土建工程 | 螺纹钢 （只查三级钢及带E抗震钢） | 执行标准：《钢筋混凝土用钢 第1部分》GB1499.1-2017，《钢筋混凝土用钢 第2部分》GB1499.2-2018（单位：mm） 螺纹钢：直径6允许偏差±0.3；直径8-18允许偏差±0.4，直径20-25允许偏差±0.5，直径28-36允许偏差±0.6 | 10 | 数显游标卡尺 | 每批次随机抽取10根，每根钢筋随机选取3个部位（前、中、后端且距离两端头不小于500mm）进行直径测量，每根钢筋平均值作为1个实测点，现场直径不同时每种规格抽取2根原材 |  |  |  | 实测值
设计值（￠6-40）
| 防水卷材 | 执行标准：《弹性体SBS改性沥青防水卷材GB 18242-2008》 设计值3.0、4.0、5.0厚度允许偏差，最小单值2.7、3.7、4.7平均厚度≥3.0、≥4.0、≥5.0 | 10 | 数显游标卡尺 | 随机抽取10卷卷材进行检查，每卷卷材抽检至少2个点取平均值作为1个计算点，共计10个测点 |  |  |  | 实测值
设计值
| 门窗型材 | 铝合金型材执行标准：铝合金建筑型材-第1部分 基材GBT5237.1-2017 外观允许偏差如下： ①对于外接圆直径的基材壁厚允许偏差（≤100）： 公称壁厚1.2~2.0：A允许偏差±0.15mm 公称壁厚2.0~3.0：A允许偏差±0.15mm 公称壁厚3.0~6.0：A允许偏差±0.18mm ②对于外接圆直径的基材壁厚允许偏差（＞100~250）： 公称壁厚1.2~2.0：A允许偏差±0.20mm 公称壁厚2.0~3.0：A允许偏差±0.23mm 公称壁厚3.0~6.0：A允许偏差±0.27mm ③对于外接圆直径的基材壁厚允许偏差（＞250~350）： 公称壁厚1.2~2.0：A允许偏差±0.38mm 公称壁厚2.0~3.0：A允许偏差±0.54mm 塑钢型材执行标准：《门窗用未增塑聚氯乙烯(PVC-U)型材》GB/T8814-2017（原 2004 版） 《建筑用塑料窗》GB/T 28887-2012 《未增塑聚氯乙烯(PVC-U)塑料门》JG/T 180-2005 《未增塑聚氯乙烯(PVC-U)塑料窗》JG/T 140-2005 《聚氯乙烯(PVC)门窗固定片》JG/T 132-2000 《塑料门窗工程技术规程》JGJ103-2008 主型材壁厚允许偏差（mm） 门型材A类：可视面≥2.8mm；非可视面≥2.5mm；窗型材B类：可视面≥2.5mm；非可视面≥2.2mm。 | 10 | 数显千分尺 | 随机抽取10根铝合金/塑钢型材进行常规检查，测量其厚度是否符合合同及规范要求，每一根至少实测2个点，并取平均值作为1个计算点，共计10个计算点 |  |  |  | 实测值
设计值
| 栏杆 | 壁厚：栏杆壁厚规定值参见合同约定，图纸设计及《 GB15J403-1 楼梯 栏杆 栏板（一）》中的H系列、PA5型等及《 JGJ/T470-2019 建筑防护栏杆技术标准 》间取孰高； 立杆间距：执行标准：《建筑用玻璃与金属护栏》JG/T 342-2012 《住宅设计规范》GB50096-2011 《楼梯栏杆及扶手》JG/T558-2018（新增）《JG/T 539-2017》建筑用不锈钢焊接管材、 结构用冷弯空心型钢《GB/T 6728-2017》 | 10 | 数显测厚规 | 随机抽取10处栏杆进行检查，每处栏杆测量4次壁厚，并取平均值作为一个测量点，共计10个计算点 |  |  |  | 实测值
设计值
| 硬聚氯乙烯排水管（PVC-U） | 执行标准：《建筑排水用硬聚氯乙烯(PVC-U)管材GBT 5836.1-2018》 公称外径32-50，公称壁厚2.0，允许偏差0，+0.4； 公称外径75，公称壁厚2.3，允许偏差0，+0.4； 公称外径90，公称壁厚3.0，允许偏差0，+0.5； 公称外径110、125，公称壁厚3.2，允许偏差0，+0.6； 公称外径160，公称壁厚4.0，允许偏差0，+0.6； 公称外径200，公称壁厚4.9，允许偏差0，+0.7； 公称外径250，公称壁厚6.2，允许偏差0，+0.8； 公称外径315，公称壁厚7.7，允许偏差0，+1.0； 平均外径（公称直径/公称通径）偏差： 公称外径32-50，（0,+0.2）； 公称外径75-125，（0,+0.3）； 公称外径160,（0，+0.4）； 公称外径200-250，（0，+0.5）； 公称外径315，（0,+0.6）（以上尺寸偏差均为含） 其它类型管材材料按相应规范标准查找规范允许偏差值。 | 10 | 数显游标卡尺、数显测厚规 | 随机抽取10根管材进行检查，每根管材测量4个点取平均值，作为1个计算点，共计10个计算点 |  |  |  | 实测值
设计值
| 聚丙烯管（PP-R) | 执行标准：《冷热水管用聚丙烯管道系统第2部分：管材GBT18742.2-2017》壁厚偏差： 已知公称外径及管系列时需查表5得出公称壁厚值，随后按如下标准进行标准判定（表6） 公称壁厚1.0~2.0（含），允许偏差0，+0.3； 公称壁厚2.0~3.0（含），允许偏差0，+0.4； 公称壁厚3.0~4.0（含），允许偏差0，+0.5； 公称壁厚4.0~6.0（含），允许偏差0，+0.7。 外径偏差：公称外径16-32：（0,0.3）；公称外径40：（0,0.4）；公称外径50：（0,0.5）；公称外径63：（0,0.6）；公称外径75：（0,0.7）；公称外径90：（0,0.9）；公称外径110：（0,1.0）（以上尺寸偏差均为含）其它类型管材材料按相应规范标准查找规范允许偏差值。 | 10 | 数显游标卡尺、数显测厚规 | 随机抽取10根管材进行检查，每根管材测量4个点取平均值，作为1个计算点，共计10个计算点 |  |  |  | 实测值
设计值
装修工程 | 普型花岗石 | 标准 GBT 18601-2009： 镜面和细面板材：≤12，优等品：±0.5，一等品：±1.0，合格品：﹢1.0，﹣1.5；＞12，优等品：±1.0，一等品：±1.5，合格品：±1.5； 粗面板材：优等品，﹢1.0，﹣2.0，一等品，±2.0，合格品，﹢2.0，﹣3.0。 | 10 | 数显游标卡尺、钢卷尺 | 随机抽取现场10块墙石材检查，每块石材厚度测量3次取平均值，作为厚度的1个计算点，累计10个计算点 |  |  |  | 实测值
设计值
| 普型天然大理石 | 标准 GB/T 19766-2016： ≤12，优等品：±0.5，一等品：±0.8，合格品：±1.0；＞12，优等品：±1.0，一等品：±1.5，合格品：±2.0。 | 10 | 数显游标卡尺、钢卷尺 | 随机抽取现场10块墙石材检查，每块石材厚度测量3次取平均值，作为厚度的1个计算点，累计10个计算点 |  |  |  | 实测值
设计值
| 铝扣板 | 《金属及金属复合材料吊顶板》GB/T 23444-2009 、 GB/T3800.3-2012 铝及铝合金吊板厚度大于0.35mm，允许偏差范围±0.03mm； 铝蜂窝吊顶板（铝面板厚度大于0.5mm，允许偏差范围±0.05mm）、（整板厚度大于8mm，允许偏差范围±0.4mm） | 10 | 数显千分尺/测厚规 | 累计实测10块铝扣板，每个实测值为1个计算点，共计10个计算点。 |  |  |  | 实测值
设计值
| 轻钢龙骨 | 执行标准：《建筑用轻钢龙骨GB／T 11981-2008》 《连续热镀锌钢板及钢带GBT 2518-2004》 （轻钢龙骨） 外观尺寸允许偏差： 公称厚度＞0.20-0.4mm，允许偏差±0.04； 公称厚度＞0.4-0.6mm，允许偏差±0.04； 公称厚度＞0.6-0.8mm，允许偏差±0.05； 公称厚度＞0.8-1.0mm，允许偏差±0.06； 公称厚度＞1.0-1.2mm，允许偏差±0.07； 公称厚度＞1.2-1.6mm，允许偏差±0.10； 公称厚度＞1.6-2.0mm，允许偏差±0.12； 公称厚度＞2.0-2.5mm，允许偏差±0.14； 公称厚度＞2.5-3.0mm，允许偏差±0.17； | 10 | 数显千分尺/测厚规 | 随机抽取10根轻钢龙骨实测厚度偏差，每根至少实测2个点，并取平均值作为1个计算点，共计10个计算点 |  |  |  | 实测值
设计值
| 纸面石膏板 | 执行标准：《纸面石膏板GB／T 9775-2008》 长度偏差值-6～0，宽度-5～0；9.5mm厚允许偏差值 ±0.5；≥12mm厚允许偏差值 ±0.6。 普通石膏板（代号 P）、耐水石膏板（S）、耐火石膏板（H）、耐水耐火石膏板（SH） | 10 | 数显游标卡尺 | 随机抽取现场10块石膏板检查，每块石膏板不同位置各测量至少2次，取平均值作为厚度的1个计算点，共计10个计算点 |  |  |  | 实测值
设计值
| 胶合板（阻燃版） | 《普通胶合板GBT 9846-2015》基本厚度：t 单位：毫米 《室内装饰装修材料人造板及其制品中甲醛释放限量》GB 18580-2017 室内装饰装修材料人造板及其制品中甲醛释放限量值为0．124mg/m3，限量标识E1 t≤3允许偏差 +0.4，-0.2； 3＜t≤7允许偏差+0.5，-0.3； t＞7允许偏差+（0.8+0.03t),-(0.4+0.03t) | 10 | 数显游标卡尺 | 随机抽取现场10块阻燃胶合板检查，每块板不同位置各测量至少2次，取平均值作为厚度的1个计算点，共计10个计算点 |  |  |  | 实测值
设计值
| 柜体板材 | GB/T 15102—2017浸渍胶膜纸饰面人造板，需满足合同及设计要求； GB/T 15102--2006厚度偏差不得超过±0.3mm。 | 10 | 数显千分尺/数显游标卡尺 | 随机抽取10件橱柜板材，测量其厚度是否符合合同及设计要求，每块板材至少实测2个点，并取平均值作为1个计算点，共计10个计算点 |  |  |  | 实测值
设计值
| 实木复合地板 | 《实木复合地板》 GB/T 18103-2013 厚度厚度与平均厚度差≯0.5mm；最大与最小厚度差≯0.5mm 面层净长偏差板长≤1500mm,板长与平均长度差≯1mm 面层净宽偏差宽度与平均宽度差≯0.2mm；最大与最小宽度差≯0.3mm 翘曲度宽度≤0.2%，长度≤1.0% 拼装高低差平均值≤0.1mm，高度差最大值≤0.15mm | 10 | 数显千分尺/数显游标卡尺 | 随机抽取10块实木复合地板，测量其厚度是否符合合同及设计要求，每块板材至少实测2个点，并取平均值作为1个计算点，共计10个计算点 |  |  |  | 实测值
设计值
| 强化地板 | 《浸渍纸层压木制地板》 GB/T 18102-2020 厚度偏差：公称厚度与平均厚度之差绝对值≤0.5mm;厚度最大值与最小值之差≤0.5mm； 面层净长偏差：公称长度≤1500mm时，与每个测量值之差绝对值≤1.0mm，公称长度＞1500mm时，与每个测量值之差绝对值≤2.0mm； 面层净宽偏差：公称宽度与平均宽度之差绝对值≤0.10mm,宽度最大值与最小值之差≤0.20mm； 直角度≤0.20mm； 边缘直度≤0.30mm; 翘曲度：宽度方向凸翘曲度≤0.20%；宽度方向凹翘曲度≤0.15%；长度方向凸翘曲度≤1.00%；长度方向凹翘曲度≤0.50%； 拼装离缝：拼装离缝平均值On≤0.15mm；拼装离缝最大值≤0.20mm； 拼装高度差：拼装高度差平均值≤0.10mm；拼装高度差最大值≤0.15mm； | 10 | 数显千分尺/数显游标卡尺 | 随机抽取10块强化地板，测量其厚度是否符合合同及设计要求，每块板材至少实测2个点，并取平均值作为1个计算点，共计10个计算点 |  |  |  | 实测值
设计值
机电、安装工程 | 钢制金属桥架 | 执行标准：《钢制电缆桥架工程设计规范》CECS31-2017托盘、梯架允许最小板材厚度（mm）《GB/T25052-2010》 托盘、梯架宽度B≤150，允许最小板材厚度1.0；托盘、梯架宽度150＜B≤300，允许最小板材厚度1.2；托盘、梯架宽度300＜B≤500，允许最小板材厚度1.5；托盘、梯架宽度500＜B≤800，允许最小板材厚度2.0；托盘、梯架宽度B＞800，允许最小板材厚度2.2。 《节能耐腐蚀钢制电缆桥架》GBT 23639-2017；节能轻质高强托盘、梯架推荐板材厚度允许最小板材厚度（mm） 宽度＜300，侧板≥1.2，底板≥0.7，盖板≥0.5；宽度≥300~＜600，侧板≥1.2，底板≥0.8，盖板≥0.5；宽度≥600，侧板≥1.5，底板≥0.8，盖板≥0.5. 其它类型桥架材料按相应规范标准查找规范允许偏差值。 《节能耐腐蚀钢制电缆桥架》GBT 23639-2017；普通桥架板材常用厚度最小允许偏差厚度 托盘、梯架宽度B≤150，允许最小板材厚度1.0；托盘、梯架宽度150＜B≤300，允许最小板材厚度1.2；托盘、梯架宽度300＜B≤500，允许最小板材厚度1.5；托盘、梯架宽度500＜B≤800，允许最小板材厚度2.0；托盘、梯架宽度B＞800，允许最小板材厚度2.2。 | 10 | 数显游标卡尺/数显千分尺/测厚规 | 随机抽取10块桥架，测量其厚度是否符合合同及设计要求，每块桥架至少实测两个点，并取平均值作为1个计算点，共计10个计算点 |  |  |  | 实测值
设计值
| 镀锌钢管 | 执行标准：《低压流体输送用焊接钢管》GB/T3091-2015) 壁厚允许偏差：厚度允许偏小按规范标准厚度±10% | 10 | 数显测厚规 | 随机抽取10根管材进行检查，每根管材单向测量4个点取平均值作为1个计算点，共计10个计算点 |  |  |  | 实测值
设计值
| 无缝钢管 | 执行标准：《输送流体用无缝钢管GB/T 8163-2018》 1、热轧钢管：公称外径≤102，±12.5%S或±0.4取其中较大值；公称外径≥102，±12.5%S或±0.4取其中较大值。 2、热扩钢管：（-12.5*S，﹢17.5*S） 3、冷拔（轧）钢管：S≤3，允许偏差为（-10%S，﹢15%S）或±0.15，取其中较大值；S＞3-10，允许偏差为（-10%S，﹢12.5%S） | 10 | 数显测厚规 | 随机抽取10根管材进行检查，每根管材单向测量4个点取平均值作为1个计算点，共计10个计算点 |  |  |  | 实测值
设计值
| 钢套管 | 执行标准：图集02S404防水套管、图集18R409管道穿墙、屋面套管，GB/T709-2019， 管道公称直径：≤DN65（套管外径133mm） 套管壁厚：4.0 mm 套管壁厚允许偏差：±10%X壁厚； 管道公称直径：≤DN100（套管外径159mm） 套管壁厚：4.5 mm套管壁厚允许偏差±10%X壁厚； 管道公称直径：≤DN250（套管外径325mm） 套管壁厚：6.0 mm套管壁厚允许偏差±10%X壁厚； 止水环翼宽度≥DN40 宽度：≥50mm； 止水环钢板厚度≥DN40厚度：10mm允许偏差±0.90mm. 详见图集18R409. | 10 | 数显千分尺/数显测厚规/卷尺 | 随机抽取10个防水钢套管，测量壁厚度、止水翼环厚度及宽度其厚度是否符合合同及设计要求，共计30个测点（实测合格率为单项的最低分） |  |  |  | 实测壁厚
设计值
|  |  | 10 | [5 empty] | 止水环宽度
设计值
|  |  | 10 | [5 empty] | 止水环厚度
设计值
| 金属电管（JDG、KBG） | 执行标准：《电缆管理用导管系统 第21部分GB/T 20041.21-2017》（JDG管）壁厚允许偏差：①不可形成螺纹导管壁厚允许偏差±10%；②可形成螺纹导管壁厚允许偏差，导管外径尺寸16，允许偏差1.5±0.15；导管外径尺寸20~40，允许偏差1.6±0.15；导管外径尺寸50~63，允许偏差1.9±0.18。 | 10 | 数显测厚规 | 随机抽取10根管材进行检查，每根管材单向测量4个点取平均值作为1个计算点，共计10个计算点 |  |  |  | 实测值
设计值
| 镀锌铁皮风管、镀锌钢板 | 执行标准：JGJ141-2017 通风管道技术规程、《GB/T25052-2010》 微、低压系统（b）≤320mm 板厚≥0.5，320小于(b)≤450板厚≥0.5，450小于(b)≤630 板厚≥0.6，630小于(b)≤1000 板厚≥0.75，1000小于(b)≤1500板厚≥1，1500小于(b)≤2000板厚≥1，2000小于(b)≤4000板厚≥1.2； 中压系统（b）≤320mm 板厚≥0.5，320小于(b)≤450板厚≥0.6，450小于(b)≤630 板厚≥0.75，630小于(b)≤1000 板厚≥0.75，1000小于(b)≤1500板厚≥1，1500小于(b)≤2000板厚≥1.2，2000小于(b)≤4000板厚≥1.2： 高压系统（b）≤320mm 板厚≥0.75，320小于(b)≤450板厚≥0.75，450小于(b)≤630 板厚≥1，630小于(b)≤1000 板厚≥1，1000小于(b)≤1500板厚≥1.2，1500小于(b)≤2000板厚≥1.5，2000小于(b)≤4000板厚（按设计）。 | 10 | 数显千分尺/测厚规 | 随机抽取10个镀锌铁皮风管或钢板原材，测量其厚度是否符合合同及设计要求，共计10个测点 |  |  |  | 实测值
设计值
| 排水铸铁管 | GB/T 12772-2016，W型连接和B型连接： 壁厚：DN50，4.3(-0.7); DN75，4.4(-0.7); DN100，4.8(-0.7); DN125-150，4.8(-1.0); DN200，5.8(-1.0); A型连接：壁厚： DN50，4.5(-0.7); DN75-100，5.0(-0.7); DN125-150，5.5(-1.0); DN200，6.0(-1.0); | 10 | 数显测厚规 | 随机抽取10根管材进行检查，每根管材单向测量4个点取平均值作为1个计算点，共计10个计算点 |  |  |  | 实测值
设计值
| 方钢 | 方钢厚度（t）：《结构用冷弯空心型钢GBT 6728-2017》型钢，壁厚＜10，公称厚度允许偏差±10%mm；当型钢壁厚大于10，公称厚度允许偏差±8%mm。 | 10 | 数显千分尺/测厚规 | 随机抽取10根镀锌方钢进行检查，每根钢材至少实测2个点，并取平均值作为1个计算点，共计10个计算点 |  |  |  | 实测值
设计值
| 角钢 | 角钢边厚度：《热轧型钢》GB/T706-2016，B≤56mm（±0.4mm），56＜B≤90mm（±0.6mm），90＜B≤140mm（±0.7mm），140＜B≤200mm（±1.0mm），B＞200mm（±1.4mm） | 10 | 数显千分尺/测厚规 | 随机抽取10根镀锌角钢进行检查，每根钢材至少实测2个点，并取平均值作为1个计算点，共计10个计算点 |  |  |  | 实测值
设计值
| 槽钢 | 槽钢腰厚度：《热轧型钢》GB/T706-2016，h＜100mm（±0.4mm），100≤h＜200mm（±0.5mm），200≤h＜300mm（±0.7mm），300≤h＜400mm（±0.8mm），h＞400mm（±0.9mm） | 10 | 数显千分尺/测厚规 | 随机抽取10根镀锌槽钢进行检查，每根钢材至少实测2个点，并取平均值作为1个计算点，共计10个计算点 |  |  |  | 实测值
设计值
| 工字钢 | 工字钢：《热轧型钢》GB/T706-2016，h＜100mm（±0.4mm），100≤h＜200mm（±0.5mm），200≤h＜300mm（±0.7mm），300≤h＜400mm（±0.8mm），h＞400mm（±0.9mm） | 10 | 数显千分尺/测厚规 | 随机抽取10根镀锌工字钢进行检查，每根钢材至少实测2个点，并取平均值作为1个计算点，共计10个计算点 |  |  |  | 实测值
设计值
幕墙工程 | 幕墙角钢 | 材料厚度符合GB/T706-2016；镀锌层符合GB/T13912-2002标准，角钢边厚度：B≤56mm（±0.4mm），56＜B≤90mm（±0.6mm），90＜B≤140mm（±0.7mm），140＜B≤200mm（±1.0mm），B＞200mm（±1.4mm） | 10 | 数显千分尺/测厚规 | 随机抽取不同规格材料，每块至少实测2个点，并取平均值作为1个计算点，共计10个计算点 |  |  |  | 实测值
设计值
| 幕墙方管 | 符合GB/T 3094-2012及设计要求；镀锌层符合GB/T13912-2002标准； 厚度S≤1.0，允许偏差：±0.18（普通级），±0.12（高级） 厚度S＞1.0~3.0，允许偏差：﹢15%S，-10%S（普通级），﹢12.5%S，-10%S（高级） 厚度S＞3.0，允许偏差：﹢12.5%S，-10%S（普通级），±10%S（高级） 符合GB/T13912-2002标准 厚度S≥6，镀锌层局部厚度70μm，平均厚度85μm；厚度6＞S≥3，镀锌层局部厚度55μm，平均厚度70μm；厚度3＞S≥1.5，镀锌层局部厚度45μm，平均厚度55μm；厚度S＜1.5，镀锌层局部厚度35μm，平均厚度45μm； | 10 | 数显千分尺/测厚规 | 随机抽取不同规格材料，每块至少实测2个点，并取平均值作为1个计算点，共计10个计算点 |  |  |  | 实测值
设计值
| 幕墙埋板 | JGJ102-2003、JGJ133-2001 预埋件厚度（±0.5mm）；镀锌层符合GB/T13912-2002标准 厚度S≥6，镀锌层局部厚度70μm，平均厚度85μm；厚度6＞S≥3，镀锌层局部厚度55μm，平均厚度70μm；厚度3＞S≥1.5，镀锌层局部厚度45μm，平均厚度55μm；厚度S＜1.5，镀锌层局部厚度35μm，平均厚度45μm； | 10 | 数显千分尺/测厚规 | 随机抽取不同规格材料，每块至少实测2个点，并取平均值作为1个计算点，共计10个计算点 |  |  |  | 实测值
设计值
| 连接件（铝合金挂件、托板、角码、垫片等） | JGJ133-2001，厚度尺寸符合设计要求，铝合金挂件最小厚度不小于4mm； 公称厚度偏差范围符合GB/T 709-2019允许偏差范围要求 | 10 | 数显千分尺/测厚规 | 随机抽取不同规格材料，每块至少实测2个点，并取平均值作为1个计算点，共计10个计算点 |  |  |  | 实测值
设计值
| 饰面石材 | 干挂饰面石材：GB/T 32834-2016及设计要求， 亚光面和镜面板材：A±1.0，B﹢2.0,﹣1.0，C﹢3.0,﹣1.0；粗面板材：A﹢3.0,﹣1.0，B﹢4.0,﹣1.0，C﹢5.0,﹣1.0（A代表镜面石材，B代表细面石材，C代表粗面石材） | 10 | 数显游标卡尺、钢卷尺 | 随机抽取不同规格材料，每块至少实测2个点，并取平均值作为1个计算点，共计10个计算点 |  |  |  | 实测值
设计值
| 幕墙金属板 | 满足《金属与石材幕墙工程技术规范》JGJ1332001m；及设计要求 | 10 | 数显千分尺 | 随机抽取不同规格材料，每块至少实测2个点，并取平均值作为1个计算点，共计10个计算点 |  |  |  | 实测值
设计值
| 幕墙铝板 | 材料的厚度应符合GB/T 3880.3-2012（幕墙用单层铝板厚度不应小于2.5mm）设计或合同要求 | 10 | 数显千分尺 | 累计实测10块铝板，每个实测值为1个计算点，共计10个计算点。 |  |  |  | 实测值
设计值
| 普型花岗石 | 标准 GBT 18601-2009： 镜面和细面板材：≤12，优等品：±0.5，一等品：±1.0，合格品：﹢1.0，﹣1.5；＞12，优等品：±1.0，一等品：±1.5，合格品：±1.5； 粗面板材：优等品，﹢1.0，﹣2.0，一等品，±2.0，合格品，﹢2.0，﹣3.0。 | 10 | 数显游标卡尺、钢卷尺 | 随机抽取现场10块墙石材检查，每块石材厚度测量3次取平均值，作为厚度的1个计算点，累计10个测点 |  |  |  | 实测值
设计值
| 普型天然大理石 | 标准 GB/T 19766-2016： ≤12，优等品：±0.5，一等品：±0.8，合格品：±1.0；＞12，优等品：±1.0，一等品：±1.5，合格品：±2.0。 | 10 | 数显游标卡尺、钢卷尺 | 随机抽取现场10块墙石材检查，每块石材厚度测量3次取平均值，作为厚度的1个计算点，累计10个测点 |  |  |  | 实测值
设计值
| 玻璃 | 执行标准：《建筑用安全玻璃 第2部分：钢化玻璃》GB 15763.2-2005 玻璃厚度允许偏差： 玻璃公称厚度3mm、4mm、5mm厚度允许偏差±0.2； 玻璃公称厚度8mm、10mm厚度允许偏差±0.3； 玻璃公称厚度12mm厚度允许偏差±0.4； 玻璃公称厚度15mm厚度允许偏差±0.6； 玻璃公称厚度19mm厚度允许偏差±1.0。 GB 15763.3-2009夹层玻璃 GB/T 11944-2012中空玻璃 | 10 | 数显游标卡尺、数显千分尺 | 随机抽取不同规格材料，每块至少实测2个点，并取平均值作为1个计算点，共计10个计算点 |  |  |  | 实测值
设计值
园林景观 | 乔木 | 植物胸径不小于设计值，胸径≤5cm允许偏差-0.2；胸径6cm-9cm允许偏差-0.5；胸径10cm-15cm允许偏差-0.8；胸径16cm-20cm允许偏差-1.0； 执行标准：CJJ/T82-2012 胸径以离地1.2m计，地径以离地15cm计，通过观察和尺量检查。 | 5 | 卷尺、胸径尺 | 随机抽取不同规格材料，每块至少实测2个点，并取平均值作为1个计算点，共计10个计算点 |  |  |  | 实测值
设计值
| 灌木、球类植物 | 植物蓬径不小于设计值，或根据图纸标注的其他测量方式（最大允许出现10cm的负偏差为作为测量误差） 灌木：高度≥100cm允许偏差-10，＜100cm允许偏差-5，冠径≥100cm允许偏差-10，＜100cm允许偏差-5； 球类植物：＜50cm允许偏差0，50cm-100cm允许偏差-5，110cm-200cm允许偏差-10; 执行标准：CJJ/T82-2012 | 5 | 卷尺、胸径尺 | 随机抽取不同规格材料，每块至少实测2个点，并取平均值作为1个计算点，共计10个计算点 |  |  |  | 实测值
设计值
| 绿篱、地被 | 植物高度不小于设计值（最大允许出现30mm的负偏差为作为测量误差） | 5 | 卷尺、胸径尺 | 随机抽取不同规格材料，每块至少实测2个点，并取平均值作为1个计算点，共计10个计算点 |  |  |  | 实测值
设计值
| 景观石材 | 长、宽（-3，0mm），厚度（-3,0mm），具体以合同、图纸和技术标为准 | 5 | 数显游标卡尺、数显千分尺 | 随机抽取不同规格材料，每块至少实测2个点，并取平均值作为1个计算点，共计10个计算点 |  |  |  | 实测值
设计值

## 管理行为检查表
管理行为检查表
项目/标段 名称 |  | 甲方（签字） |  |  | 施工单位 （签字）
监理单位 （签字） |  | 评估组 （签字） |  |  | 评估日期
检查说明 |  | 1、当现场使用品牌与合同约定不同时，应以合同约定为准，或提供集团认可的变更文件； 2、合同中有约定但表格中未包含材料品牌应以合同为准并在表格中进行增加； 3、图纸或技术标中有明确规格型号但表格中未包含的材料应以图纸或技术标为准并在表格中进行增加； 4、所有品牌问题须统计在《地产材料评估结果确认表》并让相关单位签字确认；
类别 | 检查 内容 | 检查情况
|  | 品牌符合度 | 偷工减料、以次充好 | 验收资料 | 封样 | 存放管理
土建工程 | 钢筋
| 水泥 |  |  |  | /
防水卷材
ALC墙板
防水涂料
| PC灌浆料 |  |  | / | /
铝合金门窗
塑钢门窗
门窗五金件
室内墙地砖
外墙砖
外墙干挂石材
外墙干挂石材云石胶
内墙胶、粘接剂
外墙涂料
| 屋面瓦 |  |  | / | /
塑料给水管
塑料排水管
塑料电工套管
金属电工套管
电线、电缆
电缆桥架
| 配电箱元器件（强、弱） |  |  | /
供暖末端管材（PPR/PERT）
室外排水管
装修工程 | 内墙涂料
内墙腻子粉
铝扣板
石膏板
轻钢龙骨
室内墙地砖
| 文化石 |  |  | / | /
木地板
细木工板
多层板
密度板
| 入户门 |  |  |  | /
| 室内门 |  |  |  | /
地漏
龙头、花洒
各类普通灯具
| 厨房电器 |  |  |  | /
开关、面板、底盒
机电安装、智能化工程 | 风机 |  |  |  | /
| 风机盘管 |  |  |  | /
| 水泵 |  |  |  | /
| 控制箱 |  |  |  | /
| 控制箱元器件 |  |  | / | /
角阀
阀门（部分）
| 风口（商业、精装项目） |  |  | / | /
| 风阀（部分） |  |  |  | /
感烟、感温探测器
喷淋头
| 塑胶检查井 |  |  | / | /
应急灯具
安全疏散灯具
弱电模块面板
| 分户箱 |  |  |  | /
| 微断开关 |  |  | / | /
| 空调机组 |  |  |  | /
| 小型中央空调 |  |  |  | /
| 柴油发电机组 |  |  |  | /
| 高低压母线槽 |  |  |  | /
| 公共区配电柜 |  |  |  | /
| 变压器 |  |  | / | /
| 高低压开关柜 |  |  | / | /
筒灯及射灯（精装、商业）
LED灯（精装、商业）
| 排气扇（精装住宅、酒店） |  |  | / | /
| 楼宇对讲 |  |  |  | /
| 监控系统（摄像头） |  |  |  | /
室外景观工程 | 石材、仿石材
防腐木
| 铝板、不锈钢 |  |  | /
| 栏杆 |  |  | /
设备设施（照明灯具、电线等）

## 材料送检清单 (hidden)
序号 | 产品类型 | 样品名称 | 测试项目 | 测试标准 | 单价（元） | 送样数量 | 服务周期(工作日) | 备注
1 | 钢筋、水泥、砂浆、网格布 | 钢筋原材（螺纹钢） | 拉伸性能、重量偏差 | GB/T 1499.2-2018 | 180 | 5根550mm，直径少于10的多抽一组。牌号带E的钢筋必须做反向弯曲，样品单独1根1000mm | 5 | /
|  |  | 最大力总伸长率 |  | 50
|  |  | 弯曲 |  | 80
|  | 水泥 | 细度（筛余） | GB 175-2007/XG2-2015 GB/T 2015-2017/GB 175-2007/XG3-2018 | 150 | 不少于12kg | 15(强度需35个工作日)
|  |  | 比表面积 |  | 200
|  |  | 密度 |  | 150
|  |  | 标准稠度用水量 |  | 130
|  |  | 凝结时间 |  | 100
|  |  | 安定性（代用法） |  | 100
|  |  | 安定性（标准法） |  | 150
|  |  | 强度（常规） |  | 325
|  |  | 强度（快速） |  | 117
|  |  | 胶砂流动度 |  | 200
|  |  | 三氧化硫 |  | 300
|  |  | 碱含量 |  | 260
|  |  | 氯离子 |  | 260
|  |  | 烧失量 |  | 260
|  |  | 游离氧化钙 |  | 260
|  |  | 氧化镁 |  | 260
|  |  | 胶砂干缩 |  | 390
|  |  | 氧化钙 |  | 260
|  |  | 三氧化二铁 |  | 260
|  |  | 三氧化二铝 |  | 260
|  |  | 二氧化硅 |  | 260
|  |  | 常规强度检验 |  | 450
|  | 粘结砂浆 | （与水泥砂浆）拉伸粘结强度（原强度） | JC/T 992-2006 GB/T 24764-2009 JC/T 2084-2011 | 1248 | 5kg | 30 | /
|  |  | （与水泥砂浆）拉伸粘结强度（耐水） |  | 1248
|  |  | （与水泥砂浆）拉伸粘结强度（耐冻融） |  | 1248
|  |  | （与聚苯板）拉伸粘结强度（原强度） |  | 1248
|  |  | （与聚苯板）拉伸粘结强度（耐水） |  | 1248
|  |  | 拉伸粘结强度（原强度） |  | 1248
|  | PC灌浆料 | 浆液密度 | JC/T 1041-2007、JC/T 2041-2020、、JC/T 986-2018、 | 150 | 10kg，需要提供具体类型 | 30
|  |  | 初始粘度 |  | 270
|  |  | 可操作时间 |  | 270
|  |  | 抗压强度 |  | 450
|  |  | 拉伸剪切强度 |  | 450
|  |  | 抗拉强度 |  | 450
|  |  | 粘接强度（干粘接） |  | 450
|  |  | 粘接强度（湿粘接） |  | 450
|  |  | 抗渗压力 |  | 360
|  |  | 渗透压力比 |  | 450
|  |  | 细度 |  | 90
|  |  | 凝结时间 |  | 90
|  |  | 不挥发物含量 |  | 180
|  |  | 遇水膨胀率 |  | 540
|  |  | 包水性 |  | 90
|  |  | 发泡率 |  | 90
|  |  | 流动度 |  | 90
|  |  | 竖向膨胀率 |  | 540
|  |  | 泌水率 |  | 90
|  | 耐碱网格布 | 单位面积质量 | JC/T 841-2007 JC/T 561.2-2006 | 100 | 1卷 | 10 | /
|  |  | 拉伸断裂强力(经、纬向) |  | 400
|  |  | 断裂伸长率/断裂应变 |  | 500
|  |  | 耐碱性 |  | 800
2 | 防水材料 | 防水卷材 | 拉力、延伸率 | GB 23441-2009 GB 18242-2008 GB/T23457-2017 GB/T 35467-2017 GB/T 35468-2017 | 500 | 取样时应先切除外层卷头2500㎜，顺纵向截取2㎡全幅卷材 | 20（只做前面5项，12工作日） | /
|  |  | 耐热性 |  | 300
|  |  | 不透水性 |  | 300
|  |  | 低温柔性 |  | 300
|  |  | 可溶物含量 |  | 800
|  |  | 面积/单位面积质量 |  | 130
|  |  | 厚度/外观 |  | 100
|  |  | 尺寸稳定性 |  | 300
|  |  | 渗油性 |  | 300
|  |  | 卷材下表面沥青涂盖层厚度 |  | 200
|  |  | 浸水后质量增加 |  | 200
|  |  | 热老化 |  | 1500
|  |  | 接缝剥离强度 |  | 400
|  |  | 撕裂强度/撕裂力 |  | 300
|  |  | 钉杆撕裂强度 |  | 300
|  |  | 持粘性（自粘卷材） |  | 300
|  |  | 剥离强度（自粘卷材） |  | 400
|  |  | 拉力、延伸率 | GB/T 18173.1-2012 | 400 | 5平米 | 12 | /
|  |  | 不透水 |  | 300
|  |  | 热老化后拉力、延伸率 |  | 800
|  |  | 低温弯折 |  | 300
|  | 聚氨酯防水涂料 | 固体含量 | GB/T 19250-2013 | 220 | 不少于5kg; 如果是多组分 每组分各5kg | 45 | /
|  |  | 拉伸强度、断裂伸长率、撕裂强度 |  | 900
|  |  | 低温弯折性 |  | 310
|  |  | 不透水性 |  | 300
|  |  | 耐人工老化1000小时 |  | 10000
|  |  | 干燥时间 |  | 120
|  |  | 粘结强度 |  | 500
|  | 聚合物水泥防水涂料 | 固体含量 | GB/T23445-2009 | 200 | 粉料、液料 各不少于5kg | 20 | /
|  |  | 拉伸强度（无处理、热老化） |  | 500
|  |  | 断裂伸长率（无处理、热老化） |  | 0
|  |  | 低温柔性（只测I型） |  | 300
|  |  | 粘结强度（无处理） |  | 500
|  |  | 不透水性 |  | 300
3 | 涂料和腻子 | 外墙涂料 （面漆） | 耐水性 | JG/T172-2014 | 200 | 不少于5kg | 45 | /
|  |  | 耐洗刷性 |  | 200
|  |  | 耐碱性 |  | 200
|  |  | 拉伸强度 |  | 800
断裂伸长率（标准状态）
|  |  | 耐人工老化性 （1000小时） |  | 10000
|  |  | 干燥时间 |  | 200
|  |  | 施工性 |  | 100
|  |  | 容器中状态 |  | 100
|  |  | 漆膜外观 |  | 100
|  |  | 低温稳定性 |  | 250
|  |  | 耐沾污（烘箱法） |  | 400
|  |  | 对比率 |  | 200
|  | 外墙涂料 （底漆） | 耐水性 | JG/T210-2018 建筑内外墙底漆 | 200 | 不少于5kg | 20 | /
|  |  | 耐碱性 |  | 200
|  |  | 透水性 |  | 250
|  |  | 抗泛碱性 |  | 400
|  |  | 抗盐析性 |  | 400
|  |  | 附着力 |  | 250
|  |  | 干燥时间 |  | 200
|  |  | 施工性 |  | 100
|  |  | 容器中状态 |  | 100
|  |  | 漆膜外观 |  | 100
|  |  | 低温稳定性 |  | 250
|  | 外墙涂料 （中涂漆） | 粘结强度(标准状态） | GB_T 9779-2015 | 500 | 各组分 各不少于5kg | 30 | /
|  |  | 粘结强度(浸水后） |  | 800
|  |  | 干燥时间 |  | 200
|  |  | 施工性 |  | 100
|  |  | 容器中状态 |  | 100
|  |  | 漆膜外观 |  | 100
|  |  | 柔韧性 |  | 200
|  |  | 耐沾污性 |  | 400
|  |  | 透水性 |  | 250
|  |  | 低温稳定性 |  | 250
|  | 外墙乳胶漆 | 耐水性 | GB/T 9755-2014 | 390 | 不少于5kg | 45 | /
|  |  | 耐沾污性 |  | 550
|  |  | 耐洗刷性 |  | 350
|  |  | 耐碱性 |  | 350
|  |  | 透水性 |  | 515
|  |  | 耐人工老化1000小时 |  | 10000
|  |  | 干燥时间 |  | 130
|  |  | 施工性 |  | 130
|  |  | 容器中状态 |  | 130
|  |  | 漆膜外观 |  | 100
|  |  | 低温稳定性 |  | 390
|  |  | 对比率（面漆） |  | 390
|  |  | 附着力（中涂漆） |  | 260
|  |  | 抗泛盐碱性（底漆） |  | 450
|  | 外墙乳胶漆 （砂壁状） | 容器中状态 | JG/T 24-2018 | 130 | 不少于5kg （如果做涂层体系，需要提供配套使用的底涂料、主涂料和面涂料各不少于5kg。涂层体系一般由底涂料、主涂料和面涂料组成，也可由底涂料和主涂料或者主涂料和面涂料组成） | 45 | 前面7个项目为主涂料要求，后面的为主涂或涂层体系要求
|  |  | 施工性 |  | 130
|  |  | 干燥时间 |  | 260
|  |  | 初期干燥抗裂性 |  | 250
|  |  | 低温稳定性（3次循环） |  | 250
|  |  | 热贮存稳定性（15d） |  | 1200
|  |  | 吸水量 |  | 300
|  |  | 耐水性 |  | 390
|  |  | 耐碱性 |  | 350
|  |  | 涂层耐温变形（5次循环） |  | 1500
|  |  | 耐沾污性 |  | 550
|  |  | 粘结强度(标准状态 |  | 500
|  |  | 粘结强度(5次冻融循环) |  | 2500
|  |  | 耐人工老化1000小时 |  | 10000
|  |  | 柔韧性 |  | 200
|  | 内墙乳胶漆 | 耐洗刷性 | GB/T9756-2018 | 250 | 不少于5kg | 10 | /
|  |  | 对比率 |  | 200
|  |  | 低温稳定性 |  | 250
|  |  | 低温成膜性 |  | 390
|  |  | 施工性 |  | 100
|  |  | 容器中状态 |  | 100
|  |  | 干燥时间(表干) |  | 200
|  |  | 低温稳定性 |  | 250
|  | 建筑涂料 整体推荐 (强制要求) | VOC | GB 18582-2008 | 1000 | 200g | 7 | /
|  |  | 游离甲醛 |  | 1000
|  |  | 苯类总和 |  | 1000
|  |  | 重金属含量 |  | 1000
|  |  | 游离甲醛含量 | GB 24408-2009 | 1000
|  |  | VOC |  | 1000
|  | 腻子 | 耐水性 | JG/T 298-2010 JG/T 157-2009 | 200 | 不少于5kg 如果测 容器中状态 需送1整桶或者1包 | 14 | /
|  |  | 耐碱性 |  | 200
|  |  | 初期干燥抗裂性 |  | 250
|  |  | 标准状态粘结强度 |  | 500
|  |  | 浸水后粘结强度（N类） |  | 800
|  |  | 打磨性 |  | 250
|  |  | 干燥时间 |  | 200
|  |  | 施工性 |  | 100
|  |  | 容器中状态 |  | 100
|  |  | 柔韧性 |  | 200
4 | 瓷砖 | 墙地砖（含仿石砖） | 尺寸偏差 | GB/T4100-2015 | 956 | 不少于30块, (边长≥600样品 可为10块 | 12 | /
|  |  | 吸水率 |  | 300
|  |  | 破坏强度 |  | 400
|  |  | 断裂模数 |  | 200
|  |  | 放射性 |  | 1200
|  |  | 抗热震性 |  | 500
|  |  | 耐磨性(无釉地砖) |  | 1000
|  |  | 摩擦系数 |  | 650
|  |  | 抗釉裂性 |  | 500
|  |  | 光泽度 |  | 390
|  |  | 耐污染性 |  | 650
5 | 胶粘剂类 | 硅酮密封胶（混凝土、幕墙、金属板、建筑防霉） | 下垂度 | GB/T 14683-2017 JC/T 881-2017 JC/T 882-2001 JC/T 884-2016 | 180 | 5整支 | 37 | /
|  |  | 弹性恢复率 |  | 1300
|  |  | 拉伸模量（23℃） |  | 1300
|  |  | 拉伸模量（-20℃） |  | 1300
|  |  | 定伸粘结性 |  | 1300
|  |  | 浸水后定伸粘结性 |  | 1300
|  |  | 冷拉-热压后粘结性 |  | 2500
|  |  | 密度 |  | 180
|  |  | 表干时间 |  | 200
|  |  | 紫外线辐射后粘结性 |  | 1300
|  | 建筑用硅酮结构密封胶 | 表干时间 | GB 16776-2005 | 200 | 5整支 | 37 | /
|  |  | 拉伸粘结性23℃ |  | 900
|  |  | 拉伸粘结性90℃ |  | 900
|  |  | 拉伸粘结性-浸水处理 |  | 1300
|  |  | 拉伸粘结性-紫外处理 |  | 1300
|  |  | 热老化 |  | 1250
|  | AB胶 | 适用期 | JC 887-2001 | 300 | 5整支 |  | /
|  |  | 弯曲拉伸模量 |  | 1000
|  |  | 冲击强度 |  | 800
|  |  | 抗剪强度,MPa(钢-钢) |  | 800
|  |  | 压剪强度(MPa)石材-石材 标准条件，48h |  | 800
|  |  | 压剪强度(MPa)石材-石材 浸水，168h |  | 1000
|  |  | 压剪强度(MPa)石材-石材 热水处理80℃，168h |  | 1500
|  |  | 压剪强度(MPa)石材-石材 冻融循环50次 |  | 2500
|  |  | 压剪强度(MPa)石材-不锈钢 标准条件，48h |  | 800
|  | 植筋胶 | 不挥发物含量 | JG/T340-2011 | 90 | 2kg，样品需密封好，提供具体型号。
|  |  | 约束拉拔条件下带肋钢筋与混凝土粘结强度 |  | 1800
|  |  | 劈裂抗拉强度 | GB50728-2011 | 450
|  |  | 抗弯强度 |  | 450
|  |  | 抗压强度 |  | 450
|  |  | 钢对钢拉伸抗剪强度标准值 |  | 720
|  |  | 不挥发物含量 |  | 180
|  | 外墙瓷砖胶、内墙瓷砖胶 | 拉伸胶粘原强度 | JC /T 547-2017、GB/T 25181-2019（有内外墙分别） | 450 | 取样： 20kg，提供产品类型，必须填写粉水比例。
|  |  | 浸水后的拉伸胶粘强度 |  | 540
|  |  | 热老化后的拉伸胶粘强度 |  | 630
|  |  | 晾置时间，20min拉伸胶粘强度 |  | 450
|  |  | 滑移 |  | 180
|  | 外墙干挂云石胶 | 适用期 | JC 887-2001、JC/T 989-2016 | 270 | 取样：2kg |  | /
|  |  | 弯曲拉伸模量 |  | 900
|  |  | 冲击强度 |  | 720
|  |  | 抗剪强度,MPa(钢-钢) |  | 720
|  |  | 压剪强度(MPa)石材-石材 标准条件，48h |  | 720
|  |  | 压剪强度(MPa)石材-石材 浸水，168h |  | 900
|  |  | 压剪强度(MPa)石材-石材 热水处理80℃，168h |  | 1350
|  |  | 压剪强度(MPa)石材-石材 冻融循环50次 |  | 2250
|  |  | 压剪强度(MPa)石材-不锈钢 标准条件，48h |  | 720
|  | 铝合金门窗组角胶 | 密度 | JC/T 2560-2020 | 180 | 5支 |  | /
|  |  | 下垂度 |  | 90
|  |  | 表干时间 |  | 180
|  |  | 挤出性 |  | 180
|  |  | 适用期 |  | 270
|  |  | 弯曲变形 |  | 450
|  |  | 邵氏硬度 |  | 270
|  |  | 24h初始剪切强度 |  | 720
|  |  | 23℃剪切强度 |  | 720
|  |  | 80℃剪切强度 |  | 1080
|  |  | 高低温循剪切强度 |  | 1080
|  |  | 甲苯二异氰酸酯 |  | 900
|  |  | 总挥发物含量 |  | 900
|  |  | 苯 |  | 900
|  |  | 甲苯 |  | 900
|  | 中空玻璃用硅酮结构密封胶 | 拉伸粘结性(23℃) | GB 24266-2009 GB/T 29755-2013 | 900 | 5整支 |  | /
|  |  | 拉伸粘结性(90℃) |  | 900
|  |  | 拉伸粘结性-浸水处理 |  | 1300
|  |  | 拉伸粘结性-水紫外处理 |  | 1300
|  |  | 热老化 |  | 1250
|  | 石材用建筑密封胶 | 定伸粘结性 | GB/T 23261-2009 | 1300 | 5整支 |  | /
|  |  | 冷拉热压后粘结性 |  | 2500
|  |  | 浸水后定 伸粘结性 |  | 1300
|  |  | 污染性 |  | 1500
6 | 外墙保温 | EPS保温板 | 密度 | GB/T 10801.1-2002 | 200 | 物理性能需要600*600,4块。燃烧性能视燃烧等级而定。A1级要求1平方，A2、B1级燃烧为12平方。 （如规格600*1200mm保温材料，A1级样品量为1/0.6/1.2=2块，A2、B1级样品量为12/0.6/1.2=17块。 | 15 | /
|  |  | 压缩强度 |  | 400
|  |  | 导热系数 |  | 1000
|  |  | 燃烧性能B级 |  | 4900
|  |  | 尺寸偏差 |  | 300
|  |  | 吸水率 |  | 300
|  | XPS保温板 | 密度 | GB/T 10801.2-2018 | 200 |  | 15 | /
|  |  | 压缩强度 |  | 400
|  |  | 导热系数 |  | 1000
|  |  | 燃烧性能B级 |  | 4900
|  |  | 尺寸偏差 |  | 300
|  |  | 吸水率 |  | 300
|  | 外墙保温岩棉 | 密度 | GB/T 25975-2018 | 200 |  | 28 | /
|  |  | 压缩强度 |  | 400
|  |  | 导热系数 |  | 1000
|  |  | 燃烧性能 （A级） |  | 4000
|  |  | 含水率 |  | 300
|  |  | 尺寸偏差 |  | 300
|  |  | 质量吸湿率 |  | 130
|  |  | 憎水率 |  | 130
|  |  | 短期吸水量 |  | 130
|  |  | 垂直于表面 的抗拉强度 |  | 260
|  | 锚栓 外墙保温用锚栓 | 锚栓抗拉承载力标准值 | JG/T 366-2012 | 650 | 30个 | 28
|  |  | 锚栓圆盘抗拔力标准值 |  | 650
|  |  | 锚栓的松弛性能 |  | 650
|  |  | 旋入式锚栓的破坏扭矩 |  | 650
7 | 塑料管材 | PPR水管 | 外径及壁厚偏差 | GB/T 18742.2-2017 | 100 | 1米*8根 | 10 | /
|  |  | 纵向回缩率 |  | 200
|  |  | 冲击试验 |  | 200
|  |  | 液压试验 |  | 1000
|  | PVC-U管材 | 规格尺寸 | GB/T 5836.1-2018 | 126 | 1m*9根 | 7
|  |  | 密度 |  | 292
|  |  | 维卡软化温度 |  | 235
|  |  | 纵向回缩率 |  | 132
|  |  | 落锤冲击 |  | 800
|  |  | 拉伸屈服强度 |  | 200
|  |  | 承口平均内径、 承口（配合）深度 |  | 50
|  |  | 弯曲度 |  | 100
|  |  | 不圆度 |  | 100
|  |  | 弯曲度 |  | 100
|  | PVC电工套管 | 抗压性能 | JG 3050-1998 | 200 | 1.2m*20根 | 12 | /
|  |  | 冲击性能 |  | 200
|  |  | 弯曲性能 |  | 200
|  |  | 阻燃性能（自熄性、氧指数） |  | 1100
|  |  | 外观尺寸 |  | 150
|  |  | 跌落性能 |  | 200
|  |  | 耐热性能 |  | 100
|  |  | 电气性能 |  | 500
|  |  | 弯扁性 |  | 200
8 | 板材类 | 人造板 | 含水率 | GB/T 15104-2006 | 268 | 2.7平米 | 10 | /
|  |  | 浸渍剥离试验 |  | 500
|  |  | 表面胶合强度 |  | 400
|  |  | 表面耐冷热循环 |  | 621
|  |  | 甲醛释放量 |  | 4500 |  | 35
|  | 橱柜门板 | 静曲强度 | GB/T 15102-2017 | 600 | 2.7平米 | 10 | /
|  |  | 内结合强度 |  | 500
|  |  | 表面胶合强度 |  | 389
|  |  | 含水率 |  | 300
|  |  | 吸水厚度膨胀率 |  | 300
|  |  | 握螺钉力 |  | 300
|  |  | 表面耐划痕 |  | 400
|  |  | 表面耐磨 |  | 400
|  |  | 表面耐干热 |  | 600
|  |  | 表面耐污染腐蚀 |  | 500
|  |  | 表面耐龟裂 |  | 623
|  |  | 表面耐水蒸气 |  | 500
|  |  | 甲醛释放量 |  | 4500 |  | 35
|  | 细木工板 | 含水率 | GB/T 5849-2016 | 268 | 2.7平米 | 10 | /
|  |  | 横向静曲强度 |  | 400
|  |  | 表面胶合强度 |  | 389
|  |  | 板芯质量 |  | 647
|  |  | 胶合强度 |  | 389
|  |  | 浸渍剥离试验 |  | 500
|  |  | 甲醛释放量 |  | 4500 |  | 35
|  | 实木复合地板 | 静曲强度 | GB 18103-2013 | 400 | 2.7平米 | 10 | /
|  |  | 含水率 |  | 300
|  |  | 表面耐磨性能 |  | 500
|  |  | 表面耐污染 |  | 500
|  |  | 浸渍剥离试验 |  | 500
|  |  | 漆膜硬度 |  | 200
|  |  | 漆膜附着力 |  | 200
|  |  | 弹性模量 |  | 400
|  |  | 甲醛释放量 |  | 4500 |  | 35
|  | 强化复合木地板 | 静曲强度 | GB 18102-2007 | 400 | 1箱2.1平米 | 10 | /
|  |  | 含水率 |  | 300
|  |  | 表面耐磨 |  | 800
|  |  | 表面耐污染腐蚀 |  | 500
|  |  | 表面胶合强度 |  | 400
|  |  | 内结合强度 |  | 400
|  |  | 表面耐干热 |  | 400
|  |  | 表面耐龟裂 |  | 400
|  |  | 表面耐划痕 |  | 390
|  |  | 尺寸稳定性 |  | 500
|  |  | 吸水厚度膨胀率 |  | 257
|  |  | 抗冲击 |  | 400
|  |  | 耐光色牢度 |  | 500
|  |  | 甲醛释放量 |  | 4500 |  | 35
9 | 门窗、龙骨及型材 | 铝合金建筑型材 | 尺寸偏差 | GB/T 5237 .1-2017 | 100 | 1米*11根 | 10 | /
|  |  | 基材厚度 |  | 100
|  |  | 拉伸试验 |  | 500
|  |  | 复合膜厚 |  | 200
|  |  | 耐沸水性 |  | 200
|  |  | 漆膜附着性 |  | 300
|  |  | 漆膜硬度 |  | 200
|  |  | 耐盐酸性 |  | 200
|  |  | 耐碱性 |  | 200
|  |  | 耐溶剂性 |  | 200
|  |  | 外观质量 |  | 100
|  |  | 颜色和色差 |  | 100
|  |  | 耐砂浆性 |  | 300
|  |  | 剥离强度 |  | 800
|  |  | 封孔质量 |  | 300
|  |  | 耐冲击性 |  | 300
|  | 铝合金建筑型材第2部分 阳极氧化型材 | 力学性能 | GB 5237.2-2017 | 500 | 1米*11根 | 10 | /
|  |  | 尺寸偏差 |  | 100
|  |  | 膜厚 |  | 200
|  |  | 耐磨性 |  | 400
|  | 铝合金建筑型材 第3部分 电泳涂漆型材 | 力学性能 | GB 5237.3-2017 | 500 | 1m*11根 | 10 | /
|  |  | 尺寸偏差 |  | 100 |  |  | 15
|  |  | 膜厚 |  | 200 |  |  | 15
|  |  | 漆膜硬度 |  | 200 |  |  | 15
|  |  | 漆膜附着性 |  | 300 |  |  | 15
|  |  | 耐磨性 |  | 400 |  |  | 15
|  | 铝合金建筑型材 第4部分 粉末喷涂型材 | 力学性能 | GB 5237.4 -2017 | 500 | 1m*11根 | 10 | /
|  |  | 尺寸偏差 |  | 100 |  |  | 15
|  |  | 耐冲击性 |  | 300 |  |  | 15
|  |  | 抗杯突性 |  | 500 |  |  | 15
|  |  | 抗弯曲性 |  | 500 |  |  | 15
|  |  | 耐磨性 |  | 400 |  |  | 15
|  | 铝合金建筑型材 第5部分 氟碳漆喷涂型材 | 力学性能 | GB 5237.5 -2017 | 500 | 1m*11根 | 10 | /
|  |  | 尺寸偏差 |  | 100 |  |  | 15
|  |  | 铅笔硬度 |  | 200 |  |  | 15
|  |  | 耐冲击性 |  | 300 |  |  | 15
|  |  | 耐磨性 |  | 520 |  |  | 15
|  | 铝合金建筑型材 第6部分：隔热型材 | 尺寸偏差 | GB/T 5237.6-2017 | 100 | 1m*11根 | 10 | /
|  |  | 纵向剪切试验 （室温、低温、高温） |  | 400
|  |  | 横向拉伸试验 (穿条式室温,浇注式室温/低温/高温) |  | 400
|  |  | 高温持久荷载 横向拉伸试验 |  | 650
|  | 建筑门窗 | 抗风压性能 | GB/T 7106 -2019 | 1950 | 4樘 | 15 | /
|  |  | 水密性能 |  | 1950
|  |  | 气密性能 |  | 1950
|  |  | 保温性能 | GB/T 8484 -2008 | 7384 |  | 15
|  | 轻钢龙骨 | 外观质量 | GB/T11981-2008 | 100 | 3根1.2米 | 15 | /
|  |  | 尺寸偏差 |  | 100
|  |  | 镀锌量 |  | 200
|  |  | 平直度 |  | 100
|  |  | 基材厚度 |  | 100
10 | 电线电缆 | 电线电缆 | 结构尺寸 | GB 5023-2008 GA306.2-2007 JB/T 10491.2-2004 | 100 | 25米 | 15 | /
|  |  | 导体电阻 |  | 150
|  |  | 绝缘电阻 |  | 150
|  |  | 电压试验 |  | 150
|  |  | 绝缘厚度 |  | 100
|  |  | 不延燃试验 |  | 800
|  |  | 颜色和标志的耐擦性 |  | 50
|  |  | 绝缘老化前后机械性能 |  | 650
|  |  | 护套老化前后机械性能 |  | 400
11 | 开关插座壁纸 | 开关 | 防触电保护 | GB 16915.1 -2014 | 150 | 10个 | 10 | /
|  |  | 绝缘电阻和电气强度 |  | 300
|  |  | 温升 |  | 200
|  |  | 通断能力 |  | 260
|  |  | 耐热 |  | 156
|  |  | 正常操作 |  | 650
|  |  | 机械强度 |  | 257
|  | 插座 | 防触电保护 | GB 2099.1-2008 | 166 | 10个 | 10 | /
|  |  | 温升 |  | 192
|  |  | 分段容量 |  | 257
|  |  | 拔出插头所需的力 |  | 127
|  |  | 耐热 |  | 156
|  |  | 正常操作 |  | 650
|  |  | 机械强度 |  | 257
|  | 壁纸 | 褪色性 | QB/T 4034-2010 壁纸 （有害物质，如甲醛等，的限定按照GB/T 18585 | 517 | 5个平米 | 20 | /
|  |  | 耐摩擦色牢度 |  | 640
|  |  | 遮蔽性 |  | 382
|  |  | 湿润拉伸负荷 |  | 382
|  |  | 粘合剂可拭性 |  | 382
|  |  | 可洗性 |  | 382
|  |  | 甲醛 |  | 640
|  |  | 氯乙烯单体 |  | 640
|  |  | 重金属 |  | 200/每种
12 | 塑料排水板 | 塑料排水板 | 单位面积质量 | JC/T 2112-2012 | 200 | 500*500cm以上，原厚,10块 | 12 | /
|  |  | 规格尺寸 |  | 200
|  |  | 拉伸性能 |  | 500
|  |  | 撕裂性能 |  | 500
|  |  | 压缩性能 |  | 500
|  |  | 低温柔度 |  | 400
|  |  | 热老化后拉伸性能 |  | 800
|  |  | 热老化后压缩性能 |  | 800
|  |  | 热老化后低温柔度 |  | 700
|  |  | 纵向通水量 |  | 1000
| 塑胶场地 | 场地主体 | 阻燃性 | 合成材料跑道面层》GBT 14833-2011 | 400 | 取样/检测说明： 1.场地面积小于4000平方米的，抽取2处。场地面积大于4000平方米，小于8000平方米的，抽取3处。场地面积大于8000平方米的，抽取4处。 2.实验室送检取样样品规格：（700×700）mm以上样品4块。 3.委托“冲击吸收”、“垂直变形”及“阻燃性” 参数时，请注意区分现场检测及实验室检测。 | 15 | 现场测试需要加收1000元出车费，若是要现场取样，费用另算。
|  |  | 拉伸强度、断裂伸长率 |  | 700
|  |  | 冲击吸收（现场测试） |  | 1950
|  |  | 垂直变形（现场测试） |  | 1950
|  |  | 冲击吸收 |  | 780
|  |  | 垂直变形 |  | 780
|  |  | 阻燃性 | 《合成材料运动场地面层质量控制标准》SJG 29-2016 | 400 |  | 15
|  |  | 拉伸强度、断裂伸长率 |  | 700
|  |  | 冲击吸收（现场测试） |  | 1950
|  |  | 垂直变形（现场测试） |  | 1950
|  |  | 冲击吸收 |  | 780
|  |  | 垂直变形 |  | 780
|  |  | 厚度 |  | 40
|  |  | 无机填料含量（现浇型面层） |  | 200
|  |  | 抗滑值 |  | 1400
|  | 聚氨酯类胶体主料 | 挥发物含量 | GB/T 18583-2001 | 1000 | 同一批次原料取5kg | 15
|  |  | 苯 |  | 1000
|  |  | 甲苯+二甲苯总和 |  | 1000
|  |  | 游离甲苯二异氰酸酯 |  | 1300
|  |  | 短链氯化石蜡 |  | 1000
|  |  | 邻苯二甲酸酯类 |  | 1000
|  |  | 可溶性重金属（铅、镉、铬、汞） |  | 1000
|  | 丙烯酸类胶体主料 | 挥发物含量 | GB/T 18583-2001 | 1000 | 同一批次原料取5kg | 15
|  |  | 游离甲醛 |  | 1000
|  |  | 苯 |  | 1000
|  |  | 甲苯+二甲苯总和 |  | 1000
|  |  | 可溶性重金属（铅、镉、铬、汞） |  | 1000

## 送检清单
序号 | 产品类型 | 样品名称 | 测试项目 | 测试标准 | 单价（元） | 送样数量 | 服务周期(工作日) | 备注 | 取样规则：取1组，备2组
1 | 钢筋、水泥、砂浆、网格布 | 钢筋原材（螺纹钢） | 拉伸性能、重量偏差 | GB/T 1499.2-2018 | 180 | 5根550mm，直径少于10的多抽一组。牌号带E的钢筋必须做反向弯曲，样品单独1根1000mm | 5 | /
|  |  | 最大力总伸长率 |  | 50
|  |  | 弯曲 |  | 80
|  |  | 反向弯曲 |  | 80
|  | 混凝土试块（同条件养护） | 抗压强度（补充），单块送检、出报告 | GB/T 50081-2019 | 60 | 3块/组 | 4 | /
|  | 混凝土抽芯样品 | 抗压强度 | GB/T 50081-2019 | 165 | 3块/组 | 6 | 费用含加工费
|  | 水泥 | 细度（筛余） | GB 175-2007/XG2-2015 GB/T 2015-2017/GB 175-2007/XG3-2018 | 150 | 不少于12kg | 15(强度需35个工作日)
|  |  | 比表面积 |  | 200
|  |  | 密度 |  | 150
|  |  | 标准稠度用水量 |  | 130
|  |  | 凝结时间 |  | 100
|  |  | 安定性（代用法） |  | 100
|  |  | 安定性（标准法） |  | 150
|  |  | 强度（常规） |  | 325
|  |  | 强度（快速） |  | 117
|  |  | 胶砂流动度 |  | 200
|  |  | 三氧化硫 |  | 300
|  |  | 碱含量 |  | 260
|  |  | 氯离子 |  | 260
|  | 粘结砂浆 | （与水泥砂浆）拉伸粘结强度（原强度） | JC/T 992-2006 GB/T 24764-2009 JC/T 2084-2011 | 1248 | 5kg | 30 | /
|  |  | （与水泥砂浆）拉伸粘结强度（耐水） |  | 1248
|  |  | （与水泥砂浆）拉伸粘结强度（耐冻融） |  | 1248
|  |  | （与聚苯板）拉伸粘结强度（原强度） |  | 1248
|  |  | （与聚苯板）拉伸粘结强度（耐水） |  | 1248
|  |  | 拉伸粘结强度（原强度） |  | 1248
|  | PC灌浆料 | 浆液密度 | JC/T 1041-2007、JC/T 2041-2020、、JC/T 986-2018、 | 150 | 10kg，需要提供具体类型 | 30
|  |  | 初始粘度 |  | 270
|  |  | 可操作时间 |  | 270
|  |  | 抗压强度 |  | 450
|  |  | 拉伸剪切强度 |  | 450
|  |  | 抗拉强度 |  | 450
|  |  | 粘接强度（干粘接） |  | 450
|  |  | 粘接强度（湿粘接） |  | 450
|  |  | 抗渗压力 |  | 360
|  |  | 渗透压力比 |  | 450
|  |  | 细度 |  | 90
|  |  | 凝结时间 |  | 90
|  |  | 不挥发物含量 |  | 180
|  |  | 遇水膨胀率 |  | 540
|  |  | 包水性 |  | 90
|  |  | 发泡率 |  | 90
|  |  | 流动度 |  | 90
|  |  | 竖向膨胀率 |  | 540
|  |  | 泌水率 |  | 90
2 | 防水材料 | 防水卷材 | 拉力、延伸率 | GB 23441-2009 GB 18242-2008 GB/T23457-2017 GB/T 35467-2017 GB/T 35468-2017 | 500 | 取样时应先切除外层卷头2500㎜，顺纵向截取2㎡全幅卷材 | 20（只做前面5项，12工作日） | /
|  |  | 耐热性 |  | 300
|  |  | 不透水性 |  | 300
|  |  | 低温柔性 |  | 300
|  |  | 可溶物含量 |  | 800
|  |  | 面积/单位面积质量 |  | 130
|  |  | 厚度/外观 |  | 100
|  |  | 尺寸稳定性 |  | 300
|  |  | 渗油性 |  | 300
|  |  | 卷材下表面沥青涂盖层厚度 |  | 200
|  |  | 浸水后质量增加 |  | 200
|  |  | 热老化 |  | 1500
|  |  | 接缝剥离强度 |  | 400
|  |  | 撕裂强度/撕裂力 |  | 300
|  |  | 钉杆撕裂强度 |  | 300
|  |  | 持粘性（自粘卷材） |  | 300
|  |  | 剥离强度（自粘卷材） |  | 400
|  |  | 拉力、延伸率 | GB/T 18173.1-2012 | 400 | 5平米 | 12 | /
|  |  | 不透水 |  | 300
|  |  | 热老化后拉力、延伸率 |  | 800
|  |  | 低温弯折 |  | 300
|  | 聚氨酯防水涂料 | 固体含量 | GB/T 19250-2013 | 220 | 不少于5kg; 如果是多组分 每组分各5kg | 45 | /
|  |  | 拉伸强度、断裂伸长率、撕裂强度 |  | 900
|  |  | 低温弯折性 |  | 310
|  |  | 不透水性 |  | 300
|  |  | 耐人工老化1000小时 |  | 10000
|  |  | 干燥时间 |  | 120
|  |  | 粘结强度 |  | 500
|  | 聚合物水泥防水涂料 | 固体含量 | GB/T23445-2009 | 200 | 粉料、液料 各不少于5kg | 20 | /
|  |  | 拉伸强度（无处理、热老化） |  | 500
|  |  | 断裂伸长率（无处理、热老化） |  | 0
|  |  | 低温柔性（只测I型） |  | 300
|  |  | 粘结强度（无处理） |  | 500
|  |  | 不透水性 |  | 300
3 | 涂料和腻子 | 外墙涂料 （面漆） | 耐水性 | JG/T172-2014 | 200 | 不少于5kg | 45 | /
|  |  | 耐洗刷性 |  | 200
|  |  | 耐碱性 |  | 200
|  |  | 拉伸强度 |  | 800
断裂伸长率（标准状态）
|  |  | 耐人工老化性 （1000小时） |  | 10000
|  |  | 干燥时间 |  | 200
|  |  | 施工性 |  | 100
|  |  | 容器中状态 |  | 100
|  |  | 漆膜外观 |  | 100
|  |  | 低温稳定性 |  | 250
|  |  | 耐沾污（烘箱法） |  | 400
|  |  | 对比率 |  | 200
|  | 外墙涂料 （底漆） | 耐水性 | JG/T210-2018 建筑内外墙底漆 | 200 | 不少于5kg | 20 | /
|  |  | 耐碱性 |  | 200
|  |  | 透水性 |  | 250
|  |  | 抗泛碱性 |  | 400
|  |  | 抗盐析性 |  | 400
|  |  | 附着力 |  | 250
|  |  | 干燥时间 |  | 200
|  |  | 施工性 |  | 100
|  |  | 容器中状态 |  | 100
|  |  | 漆膜外观 |  | 100
|  |  | 低温稳定性 |  | 250
|  | 外墙涂料 （中涂漆） | 粘结强度(标准状态） | GB_T 9779-2015 | 500 | 各组分 各不少于5kg | 30 | /
|  |  | 粘结强度(浸水后） |  | 800
|  |  | 干燥时间 |  | 200
|  |  | 施工性 |  | 100
|  |  | 容器中状态 |  | 100
|  |  | 漆膜外观 |  | 100
|  |  | 柔韧性 |  | 200
|  |  | 耐沾污性 |  | 400
|  |  | 透水性 |  | 250
|  |  | 低温稳定性 |  | 250
|  | 外墙乳胶漆 | 耐水性 | GB/T 9755-2014 | 390 | 不少于5kg | 45 | /
|  |  | 耐沾污性 |  | 550
|  |  | 耐洗刷性 |  | 350
|  |  | 耐碱性 |  | 350
|  |  | 透水性 |  | 515
|  |  | 耐人工老化1000小时 |  | 10000
|  |  | 干燥时间 |  | 130
|  |  | 施工性 |  | 130
|  |  | 容器中状态 |  | 130
|  |  | 漆膜外观 |  | 100
|  |  | 低温稳定性 |  | 390
|  |  | 对比率（面漆） |  | 390
|  |  | 附着力（中涂漆） |  | 260
|  |  | 抗泛盐碱性（底漆） |  | 450
|  | 外墙乳胶漆 （砂壁状） | 容器中状态 | JG/T 24-2018 | 130 | 不少于5kg （如果做涂层体系，需要提供配套使用的底涂料、主涂料和面涂料各不少于5kg。涂层体系一般由底涂料、主涂料和面涂料组成，也可由底涂料和主涂料或者主涂料和面涂料组成） | 45 | 前面7个项目为主涂料要求，后面的为主涂或涂层体系要求
|  |  | 施工性 |  | 130
|  |  | 干燥时间 |  | 260
|  |  | 初期干燥抗裂性 |  | 250
|  |  | 低温稳定性（3次循环） |  | 250
|  |  | 热贮存稳定性（15d） |  | 1200
|  |  | 吸水量 |  | 300
|  |  | 耐水性 |  | 390
|  |  | 耐碱性 |  | 350
|  |  | 涂层耐温变形（5次循环） |  | 1500
|  |  | 耐沾污性 |  | 550
|  |  | 粘结强度(标准状态 |  | 500
|  |  | 粘结强度(5次冻融循环) |  | 2500
|  |  | 耐人工老化1000小时 |  | 10000
|  |  | 柔韧性 |  | 200
|  | 内墙乳胶漆 | 耐洗刷性 | GB/T9756-2018 | 250 | 不少于5kg | 10 | /
|  |  | 对比率 |  | 200
|  |  | 低温稳定性 |  | 250
|  |  | 低温成膜性 |  | 390
|  |  | 施工性 |  | 100
|  |  | 容器中状态 |  | 100
|  |  | 干燥时间(表干) |  | 200
|  |  | 低温稳定性 |  | 250
|  | 建筑涂料 整体推荐 (强制要求) | VOC | GB 18582-2008 | 1000 | 200g | 7 | /
|  |  | 游离甲醛 |  | 1000
|  |  | 苯类总和 |  | 1000
|  |  | 重金属含量 |  | 1000
|  |  | 游离甲醛含量 | GB 24408-2009 | 1000
|  |  | VOC |  | 1000
|  | 腻子 | 耐水性 | JG/T 298-2010 JG/T 157-2009 | 200 | 不少于5kg 如果测 容器中状态 需送1整桶或者1包 | 14 | /
|  |  | 耐碱性 |  | 200
|  |  | 初期干燥抗裂性 |  | 250
|  |  | 标准状态粘结强度 |  | 500
|  |  | 浸水后粘结强度（N类） |  | 800
|  |  | 打磨性 |  | 250
|  |  | 干燥时间 |  | 200
|  |  | 施工性 |  | 100
|  |  | 容器中状态 |  | 100
|  |  | 柔韧性 |  | 200
3 | 瓷砖 | 墙地砖（含仿石砖） | 尺寸偏差 | GB/T4100-2015 | 956 | 不少于30块, (边长≥600样品 可为10块 | 12 | /
|  |  | 吸水率 |  | 300
|  |  | 破坏强度 |  | 400
|  |  | 断裂模数 |  | 200
|  |  | 放射性 |  | 1200
|  |  | 抗热震性 |  | 500
|  |  | 耐磨性(无釉地砖) |  | 1000
|  |  | 摩擦系数 |  | 650
|  |  | 抗釉裂性 |  | 500
|  |  | 光泽度 |  | 390
|  |  | 耐污染性 |  | 650
5 | 胶粘剂类 | 硅酮密封胶（混凝土、幕墙、金属板、建筑防霉） | 下垂度 | GB/T 14683-2017 JC/T 881-2017 JC/T 882-2001 JC/T 884-2016 | 180 | 5整支 | 37 | /
4 | 外墙保温 | EPS保温板 | 密度 | GB/T 10801.1-2002 | 200 | 物理性能需要600*600,4块。燃烧性能视燃烧等级而定。A1级要求1平方，A2、B1级燃烧为12平方。 （如规格600*1200mm保温材料，A1级样品量为1/0.6/1.2=2块，A2、B1级样品量为12/0.6/1.2=17块。 | 15 | /
|  |  | 压缩强度 |  | 400
|  |  | 导热系数 |  | 1000
|  |  | 燃烧性能B级 |  | 4900
|  |  | 尺寸偏差 |  | 300
|  |  | 吸水率 |  | 300
|  | XPS保温板 | 密度 | GB/T 10801.2-2018 | 200 |  | 15 | /
|  |  | 压缩强度 |  | 400
|  |  | 导热系数 |  | 1000
|  |  | 燃烧性能B级 |  | 4900
|  |  | 尺寸偏差 |  | 300
|  |  | 吸水率 |  | 300
|  | 外墙保温岩棉 | 密度 | GB/T 25975-2018 | 200 |  | 28 | /
|  |  | 压缩强度 |  | 400
|  |  | 导热系数 |  | 1000
|  |  | 燃烧性能 （A级） |  | 4000
|  |  | 含水率 |  | 300
|  |  | 尺寸偏差 |  | 300
|  |  | 质量吸湿率 |  | 130
|  |  | 憎水率 |  | 130
|  |  | 短期吸水量 |  | 130
|  |  | 垂直于表面 的抗拉强度 |  | 260
|  | 内墙保温（气凝胶）：气凝胶涂料 | VOC含量 | GB 18582-2020 | 1000 | 500g以上 | 15
|  |  | 甲醛含量 |  | 1000
|  |  | 苯系物总和含量（苯、甲苯、乙苯、二甲苯） |  | 1000
|  |  | 总铅+可溶性重金属（Cd、Cr、Hg） |  | 1000
|  | 内墙保温（气凝胶）：纳米孔气凝胶复合绝热制品 | 燃烧性能B1(C)级 | GB 8624-2012 | 4900 | 12平方。 （如规格600*1200mm保温材料，A2、B1级样品量为12/0.6/1.2=17块。 | 15 | I型
|  |  | 燃烧性能A（A2）级 |  | 5800 |  |  | II、III型、IV型
|  | 隔音涂料 | VOC含量 | GB 18582-2020 | 1000 | 500g以上 | 15 | /
|  |  | 甲醛含量 |  | 1000
|  |  | 苯系物总和含量（苯、甲苯、乙苯、二甲苯） |  | 1000
|  |  | 总铅+可溶性重金属（Cd、Cr、Hg） |  | 1000
|  | 锚栓 外墙保温用锚栓 | 锚栓抗拉承载力标准值 | JG/T 366-2012 | 650 | 30个 | 28
|  |  | 锚栓圆盘抗拔力标准值 |  | 650
|  |  | 锚栓的松弛性能 |  | 650
|  |  | 旋入式锚栓的破坏扭矩 |  | 650
5 | 塑料管材 | PPR水管 | 外径及壁厚偏差 | GB/T 18742.2-2017 | 100 | 1米*8根 | 10 | /
|  |  | 纵向回缩率 |  | 200
|  |  | 冲击试验 |  | 200
|  |  | 液压试验 |  | 1000
|  | PVC-U管材 | 规格尺寸 | GB/T 5836.1-2018 | 126 | 1m*9根 | 7
|  |  | 密度 |  | 292
|  |  | 维卡软化温度 |  | 235
|  |  | 纵向回缩率 |  | 132
|  |  | 落锤冲击 |  | 800
|  |  | 拉伸屈服强度 |  | 200
|  |  | 承口平均内径、 承口（配合）深度 |  | 50
|  |  | 弯曲度 |  | 100
|  |  | 不圆度 |  | 100
|  |  | 弯曲度 |  | 100
|  | PVC电工套管 | 抗压性能 | JG 3050-1998 | 200 | 1.2m*20根 | 12 | /
|  |  | 冲击性能 |  | 200
|  |  | 弯曲性能 |  | 200
|  |  | 阻燃性能（自熄性、氧指数） |  | 1100
|  |  | 外观尺寸 |  | 150
|  |  | 跌落性能 |  | 200
|  |  | 耐热性能 |  | 100
|  |  | 电气性能 |  | 500
|  |  | 弯扁性 |  | 200
6 | 板材类 | 人造板 | 含水率 | GB/T 15104-2006 | 268 | 2.7平米 | 10 | /
|  |  | 浸渍剥离试验 |  | 500
|  |  | 表面胶合强度 |  | 400
|  |  | 表面耐冷热循环 |  | 621
|  |  | 甲醛释放量 |  | 4500 |  | 35
|  | 橱柜门板 | 静曲强度 | GB/T 15102-2017 | 600 | 2.7平米 | 10 | /
|  |  | 内结合强度 |  | 500
|  |  | 表面胶合强度 |  | 389
|  |  | 含水率 |  | 300
|  |  | 吸水厚度膨胀率 |  | 300
|  |  | 握螺钉力 |  | 300
|  |  | 表面耐划痕 |  | 400
|  |  | 表面耐磨 |  | 400
|  |  | 表面耐干热 |  | 600
|  |  | 表面耐污染腐蚀 |  | 500
|  |  | 表面耐龟裂 |  | 623
|  |  | 表面耐水蒸气 |  | 500
|  |  | 甲醛释放量 |  | 4500 |  | 35
|  | 细木工板 | 含水率 | GB/T 5849-2016 | 268 | 2.7平米 | 10 | /
|  |  | 横向静曲强度 |  | 400
|  |  | 表面胶合强度 |  | 389
|  |  | 板芯质量 |  | 647
|  |  | 胶合强度 |  | 389
|  |  | 浸渍剥离试验 |  | 500
|  |  | 甲醛释放量 |  | 4500 |  | 35
|  | 实木复合地板 | 静曲强度 | GB 18103-2013 | 400 | 2.7平米 | 10 | /
|  |  | 含水率 |  | 300
|  |  | 表面耐磨性能 |  | 500
|  |  | 表面耐污染 |  | 500
|  |  | 浸渍剥离试验 |  | 500
|  |  | 漆膜硬度 |  | 200
|  |  | 漆膜附着力 |  | 200
|  |  | 弹性模量 |  | 400
|  |  | 甲醛释放量 |  | 4500 |  | 35
|  | 强化复合木地板 | 静曲强度 | GB 18102-2007 | 400 | 1箱2.1平米 | 10 | /
|  |  | 含水率 |  | 300
|  |  | 表面耐磨 |  | 800
|  |  | 表面耐污染腐蚀 |  | 500
|  |  | 表面胶合强度 |  | 400
|  |  | 内结合强度 |  | 400
|  |  | 表面耐干热 |  | 400
|  |  | 表面耐龟裂 |  | 400
|  |  | 表面耐划痕 |  | 390
|  |  | 尺寸稳定性 |  | 500
|  |  | 吸水厚度膨胀率 |  | 257
|  |  | 抗冲击 |  | 400
|  |  | 耐光色牢度 |  | 500
|  |  | 甲醛释放量 |  | 4500 |  | 35
7 | 门窗、龙骨及型材 | 铝合金建筑型材 | 尺寸偏差 | GB/T 5237 .1-2017 | 100 | 1米*11根 | 10 | /
|  |  | 基材厚度 |  | 100
|  |  | 拉伸试验 |  | 500
|  |  | 复合膜厚 |  | 200
|  |  | 耐沸水性 |  | 200
|  |  | 漆膜附着性 |  | 300
|  |  | 漆膜硬度 |  | 200
|  |  | 耐盐酸性 |  | 200
|  |  | 耐碱性 |  | 200
|  |  | 耐溶剂性 |  | 200
|  |  | 外观质量 |  | 100
|  |  | 颜色和色差 |  | 100
|  |  | 耐砂浆性 |  | 300
|  |  | 剥离强度 |  | 800
|  |  | 封孔质量 |  | 300
|  |  | 耐冲击性 |  | 300
|  | 铝合金建筑型材第2部分 阳极氧化型材 | 力学性能 | GB 5237.2-2017 | 500 | 1米*11根 | 10 | /
|  |  | 尺寸偏差 |  | 100
|  |  | 膜厚 |  | 200
|  |  | 耐磨性 |  | 400
|  | 铝合金建筑型材 第3部分 电泳涂漆型材 | 力学性能 | GB 5237.3-2017 | 500 | 1m*11根 | 10 | /
|  |  | 尺寸偏差 |  | 100 |  |  | 15
|  |  | 膜厚 |  | 200 |  |  | 15
|  |  | 漆膜硬度 |  | 200 |  |  | 15
|  |  | 漆膜附着性 |  | 300 |  |  | 15
|  |  | 耐磨性 |  | 400 |  |  | 15
|  | 铝合金建筑型材 第4部分 粉末喷涂型材 | 力学性能 | GB 5237.4 -2017 | 500 | 1m*11根 | 10 | /
|  |  | 尺寸偏差 |  | 100 |  |  | 15
|  |  | 耐冲击性 |  | 300 |  |  | 15
|  |  | 抗杯突性 |  | 500 |  |  | 15
|  |  | 抗弯曲性 |  | 500 |  |  | 15
|  |  | 耐磨性 |  | 400 |  |  | 15
|  | 铝合金建筑型材 第5部分 氟碳漆喷涂型材 | 力学性能 | GB 5237.5 -2017 | 500 | 1m*11根 | 10 | /
|  |  | 尺寸偏差 |  | 100 |  |  | 15
|  |  | 铅笔硬度 |  | 200 |  |  | 15
|  |  | 耐冲击性 |  | 300 |  |  | 15
|  |  | 耐磨性 |  | 520 |  |  | 15
|  | 铝合金建筑型材 第6部分：隔热型材 | 尺寸偏差 | GB/T 5237.6-2017 | 100 | 1m*11根 | 10 | /
|  |  | 纵向剪切试验 （室温、低温、高温） |  | 400
|  |  | 横向拉伸试验 (穿条式室温,浇注式室温/低温/高温) |  | 400
|  |  | 高温持久荷载 横向拉伸试验 |  | 650
|  | 建筑门窗 | 抗风压性能 | GB/T 7106 -2019 | 1950 | 4樘 | 15 | /
|  |  | 水密性能 |  | 1950
|  |  | 气密性能 |  | 1950
|  |  | 保温性能 | GB/T 8484 -2008 | 7384 |  | 15
|  | 轻钢龙骨 | 外观质量 | GB/T11981-2008 | 100 | 3根1.2米 | 15 | /
|  |  | 尺寸偏差 |  | 100
|  |  | 镀锌量 |  | 200
|  |  | 平直度 |  | 100
|  |  | 基材厚度 |  | 100
8 | 电线电缆 | 电线电缆 | 结构尺寸 | GB 5023-2008 GA306.2-2007 JB/T 10491.2-2004 | 100 | 25米 | 15 | /
|  |  | 导体电阻 |  | 150
|  |  | 绝缘电阻 |  | 150
|  |  | 电压试验 |  | 150
|  |  | 绝缘厚度 |  | 100
|  |  | 不延燃试验 |  | 800
|  |  | 颜色和标志的耐擦性 |  | 50
|  |  | 绝缘老化前后机械性能 |  | 650
|  |  | 护套老化前后机械性能 |  | 400
9 |  | 壁纸 | 褪色性 | QB/T 4034-2010 壁纸 （有害物质，如甲醛等，的限定按照GB/T 18585 | 517 | 5个平米 | 20 | /
|  |  | 耐摩擦色牢度 |  | 640
|  |  | 遮蔽性 |  | 382
|  |  | 湿润拉伸负荷 |  | 382
|  |  | 粘合剂可拭性 |  | 382
|  |  | 可洗性 |  | 382
|  |  | 甲醛 |  | 640
|  |  | 氯乙烯单体 |  | 640
|  |  | 重金属 |  | 200/每种
10 | 塑料排水板 | 塑料排水板 | 单位面积质量 | JC/T 2112-2012 | 200 | 500*500cm以上，原厚,10块 | 12 | /
|  |  | 规格尺寸 |  | 200
|  |  | 拉伸性能 |  | 500
|  |  | 撕裂性能 |  | 500
|  |  | 压缩性能 |  | 500
|  |  | 低温柔度 |  | 400
|  |  | 热老化后拉伸性能 |  | 800
|  |  | 热老化后压缩性能 |  | 800
|  |  | 热老化后低温柔度 |  | 700
|  |  | 纵向通水量 |  | 1000