## 土工T统计
中南钢铁总部大楼项目（详勘）岩土工程勘察报告土层主要物理力学性质统计表（附表4）
土层 编号 No. | 土样 编号 No. | 统计项目 | 土 的 物 理 性 质 | [5 empty] | 界 限 含 水 率 |  |  |  | 直剪快剪 |  | 直剪固快 |  | 固结系数 |  | 压 缩 性 |  | 先期固结压力 |  | 压 缩 系 数 （av） |  |  | 压 缩 模 量 （Es） |  |  | 颗 粒 组 成 | [6 empty] | 界限系数 |  | 自然坡角 |  | 渗透系数 | 土的化学分析
|  |  | 含水 率 Ｗ | 土粒 比重 Gs | 湿密 度 ρ0 | 干密 度 ρd | 饱和 度 Sr | 孔隙 比 ｅ | 液 限 Wl | 塑 限 Wp | 塑性 指数 Ip | 液性 指数 Il | 凝聚 力 Ｃ | 摩擦 角 Φ | 凝聚 力 Ｃ | 摩擦 角 Φ | 固结 荷重 100kPa | 固结 荷重 200kPa | 压缩 系数 av1-2 | 压缩 模量 Es1-2 | 先期 固结 压力 Pc | 压缩 指数 Cc | 200～ 400 kPa | 400～ 800 kPa | 800～ 1600 kPa | 200～ 400 kPa | 400～ 800 kPa | 800～ 1600 kPa | 卵石 〉 20.0 | 砾石 20.0 ～ 2.00 | 粗砂 2.00 ～ 0.50 | 中砂 0.50 ～ 0.25 | 细砂 0.25 ～ 0.075 | 粉粒 0.075 ～ 0.005 | 粘粒 〈 0.005 | 不均 匀系数 Cu | 曲率系 数 Cc | 水 上 αc | 水 下 αm | 垂 直 Kv | 有机 质含量 -- | 酸碱 度 pH | 土样 分类与定名 | 土 样 描 述
-- | -- | m | % | -- | g/cm3 |  | % | -- | % | % | -- | -- | kPa | ° | kPa | ° | 10-3 cm2/s | 10-3 cm2/s | MPa-1 | MPa | kPa | -- | MPa-1 | MPa-1 | MPa-1 | MPa | MPa | MPa | ％ | ％ | ％ | ％ | ％ | ％ | ％ | [5 empty] | ％ | -- | 国家标准规范 | --
1-1 | ZK1-1 | 2.6-2.8 | 16.9 | 2.71 |  |  |  |  | 28.5 | 17.3 | 11.2 | [31 empty] | 粉质黏土
1-1 | ZK4-1 | 2.2-2.4 | 27.8 | 2.74 | 1.93 | 1.51 | 93.5 | 0.814 | 45.2 | 25.8 | 19.4 | 0.10* | [6 empty] | 0.23 | 8 | [22 empty] | 黏土
1-1 | ZK7-1 | 2.4-2.6 | 28 | 2.73 |  |  |  |  | 38.5 | 22.3 | 16.2 | 0.35 | [30 empty] | 粉质黏土
1-1 | ZK12-1 | 2.4-2.6 | 29.6 | 2.74 |  |  |  |  | 40.5 | 23.4 | 17.1 | 0.36 | [30 empty] | 黏土
1-1 | ZK13-1 | 2.2-2.4 | 26.5 | 2.73 |  |  |  |  | 35.7 | 20.9 | 14.8 | 0.38 | [30 empty] | 粉质黏土
1-1 | ZK16-1 | 2.3-2.5 | 24 | 2.72 |  |  |  |  | 33.9 | 19.9 | 14 | 0.29 | [30 empty] | 粉质黏土
杂填土 <1-1> |  | 试验个数 | 6 | 6 | 1 | 1 | 1 | 1 | 6 | 6 | 6 | 5 | [6 empty] | 1 | 1 |  |  | 0 | 0 | 0 | 0 | 0 | 0 | 0
|  | 统计个数 | 6 | 6 | 1 | 1 | 1 | 1 | 6 | 6 | 6 | 4 | [6 empty] | 1 | 1 |  |  | 0 | 0 | 0 | 0 | 0 | 0 | 0
|  | 最 大 值 | 29.6 | 2.74 | 1.93 | 1.51 | 93.5 | 0.814 | 45.2 | 25.8 | 19.4 | 0.38 | [6 empty] | 0.23 | 8 |  |  | 0 | 0 | 0 | 0 | 0 | 0 | 0
|  | 最 小 值 | 16.9 | 2.71 | 1.93 | 1.51 | 93.5 | 0.814 | 28.5 | 17.3 | 11.2 | 0.29 | [6 empty] | 0.23 | 8 |  |  | 0 | 0 | 0 | 0 | 0 | 0 | 0
|  | 平 均 值 | 25.46667 | 2.728333 | 1.93 | 1.51 | 93.5 | 0.814 | 37.05 | 21.6 | 15.45 | 0.345 | [6 empty] | 0.23 | 8 |  |  | #DIV/0! | #DIV/0! | #DIV/0! | #DIV/0! | #DIV/0! | #DIV/0! | #DIV/0!
|  | 标 准 差 | 4.594635 | 0.01169045 |  |  |  |  | 5.749348 | 2.940748 | 2.809804 | 0.03872983 | [10 empty] | #DIV/0! | #DIV/0! | #DIV/0! | #DIV/0! | #DIV/0! | #DIV/0! | #DIV/0!
|  | 变异系数 | 0.1804176 | 0.004284833 |  |  |  |  | 0.1551781 | 0.1361458 | 0.1818644 | 0.1122604 | [10 empty] | #DIV/0! | #DIV/0! | #DIV/0! | #DIV/0! | #DIV/0! | #DIV/0! | #DIV/0!
标 准 值
2-1 | ZK4-2 | 5.6-5.8 | 42.6 | 2.65 | 1.8 | 1.26 | 100 | 1.099 | 41.7 | 24 | 17.7 | 1.05 |  |  |  |  | 2.63 | 2.33 | 0.65 | 3.2 | 101.5 | 0.226 | [20 empty] | 淤泥质土 | 含粉砂
2-1 | ZK7-2 | 8.8-9.0 | 57.6 | 2.63 | 1.67 | 1.06 | 100 | 1.482 | 55.4 | 31.2 | 24.2 | 1.09 | 9.8 | 9.3 |  |  | 0.36 | 0.71 | 0.88 | 2.8 | 44.9 | 0.332 | [18 empty] | 5.8 | 6.94 | 淤泥质土
2-1 | ZK8-1 | 4.6-4.8 | 57.9 | 2.63 | 1.67 | 1.06 | 100 | 1.487 | 56.8 | 31.8 | 25 | 1.04 | 6.1 | 5.2 |  |  | 0.48 | 0.74 | 0.99 | 2.5 | 56.7 | 0.382 | [20 empty] | 淤泥质土
2-1 | ZK11-1 | 7.1-7.3 | 38.6 | 2.65 | 1.75 | 1.26 | 93.1 | 1.099 | 38.7 | 22.4 | 16.3 | 0.99 | 6.2 | 5.4 |  |  | 0.8 | 1.07 | 0.81 | 2.6 | 52.8 | 0.303 | [20 empty] | 粉质黏土 | 含粉砂
2-1 | ZK12-2 | 7.3-7.5 | 42.7 | 2.65 | 1.76 | 1.23 | 98.5 | 1.149 | 41.6 | 23.9 | 17.7 | 1.06 |  |  |  |  | 0.52 | 1.3 | 0.7 | 3.1 | 38.9 | 0.257 | [20 empty] | 淤泥质土
2-1 | ZK13-2 | 6.8-7.0 | 42.5 | 2.65 | 1.72 | 1.21 | 94.2 | 1.195 | 41.4 | 23.8 | 17.6 | 1.06 | [30 empty] | 淤泥质土 | 含贝壳
2-1 | ZK16-2 | 7.6-7.8 | 46.5 | 2.65 | 1.71 | 1.17 | 97 | 1.27 | 44.6 | 25.6 | 19 | 1.1 | 8.7 | 9.3 |  |  |  | 1.53 | 0.67 | 3.4 | 59.2 | 0.252 | [20 empty] | 淤泥质土 | 含贝壳
2-1 | ZK20-1 | 6.3-6.5 | 51.6 | 2.64 | 1.72 | 1.13 | 100 | 1.327 | 49.8 | 28 | 21.8 | 1.08 | 7.7 | 7.4 |  |  | 0.35 | 0.58 | 0.84 | 2.8 | 56.1 | 0.323 | [20 empty] | 淤泥质土
2-1 | ZK22-1 | 6.3-6.5 | 51.5 | 2.64 | 1.76 | 1.16 | 100 | 1.273 | 49.9 | 28.3 | 21.6 | 1.07 | 4.6 | 5.3 |  |  | 0.36 | 2.72 | 1.09 | 2.1 | 42.7 | 0.39 | [18 empty] | 7.2 | 6.95 | 淤泥质土
2-1 | ZK25-1 | 5.3-5.5 | 46.6 | 2.65 | 1.76 | 1.2 | 100 | 1.207 | 45.1 | 25.7 | 19.4 | 1.08 | 6.1 | 4.2 |  |  |  |  | 0.77 | 2.9 | [20 empty] | 8.2 | 6.92 | 淤泥质土
淤泥质土 <2-1> |  | 试验个数 | 10 | 10 | 10 | 10 | 10 | 8 | 10 | 10 | 10 | 10 | 7 | 7 | 0 | 0 | 7 | 8 | 9 | 9 | 8 | 8 | 0 | 0 | 0 | 0 | 0 | 0 | [12 empty] | 3 | 3
|  | 统计个数 | 10 | 10 | 10 | 10 | 10 | 10 | 10 | 10 | 10 | 10 | 7 | 7 | 0 | 0 | 7 | 8 | 9 | 9 | 8 | 8 | 0 | 0 | 0 | 0 | 0 | 0 | [12 empty] | 3 | 3
|  | 最 大 值 | 57.9 | 2.65 | 1.8 | 1.26 | 100 | 1.487 | 56.8 | 31.8 | 25 | 1.1 | 9.8 | 9.3 | 0 | 0 | 2.63 | 2.72 | 1.09 | 3.4 | 101.5 | 0.39 | 0 | 0 | 0 | 0 | 0 | 0 | [12 empty] | 8.2 | 6.95
|  | 最 小 值 | 38.6 | 2.63 | 1.67 | 1.06 | 93.1 | 1.099 | 38.7 | 22.4 | 16.3 | 0.99 | 4.6 | 4.2 | 0 | 0 | 0.35 | 0.58 | 0.65 | 2.1 | 38.9 | 0.226 | 0 | 0 | 0 | 0 | 0 | 0 | [12 empty] | 5.8 | 6.92
|  | 平 均 值 | 47.81 | 2.644 | 1.732 | 1.174 | 98.28 | 1.2588 | 46.5 | 26.47 | 20.03 | 1.062 | 7.028571 | 6.585714 | #DIV/0! | #DIV/0! | 0.7857143 | 1.3725 | 0.8222222 | 2.822222 | 56.6 | 0.308125 | #DIV/0! | #DIV/0! | #DIV/0! | #DIV/0! | #DIV/0! | #DIV/0! | [12 empty] | 7.066667 | 6.936667
|  | 标 准 差 | 6.625615 | 0.00843274 | 0.04184628 | 0.0730601 | 2.643987 | 0.1401402 | 6.21128 | 3.235583 | 2.978087 | 0.03119829 | 1.790451 | 2.084409 | #DIV/0! | #DIV/0! | 0.8284495 | 0.785689 | 0.1475447 | 0.3929942 | 19.56987 | 0.06034055 | #DIV/0! | #DIV/0! | #DIV/0! | #DIV/0! | #DIV/0! | #DIV/0!
|  | 变异系数 | 0.1385822 | 0.003189387 | 0.02416067 | 0.06223177 | 0.02690259 | 0.1113284 | 0.1335759 | 0.1222359 | 0.1486813 | 0.02937692 | 0.2547389 | 0.3165047 | #DIV/0! | #DIV/0! | 1.05439 | 0.572451 | 0.1794463 | 0.1392499 | 0.3457575 | 0.1958314 | #DIV/0! | #DIV/0! | #DIV/0! | #DIV/0! | #DIV/0! | #DIV/0!
|  | 标 准 值 | [10 empty] | 5.704496 | 5.04425 |  |  |  |  | 0.7298957 | 2.576305
粉细砂 <2-2> |  | 试验个数 |  | 0 | [25 empty] | 0 | 0 | 0 | 0 | 0 | 0 | 0 | 0 | 0 | 0
|  | 统计个数 |  | 0 | [25 empty] | 0 | 0 | 0 | 0 | 0 | 0 | 0 | 0 | 0 | 0
|  | 最 大 值 |  | 0 | [25 empty] | 0 | 0 | 0 | 0 | 0 | 0 | 0 | 0 | 0 | 0
|  | 最 小 值 |  | 0 | [25 empty] | 0 | 0 | 0 | 0 | 0 | 0 | 0 | 0 | 0 | 0
|  | 平 均 值 |  | #DIV/0! | [25 empty] | #DIV/0! | #DIV/0! | #DIV/0! | #DIV/0! | #DIV/0! | #DIV/0! | #DIV/0! | #DIV/0! | #DIV/0! | #DIV/0!
标 准 差
变异系数
标 准 值
2-3
2-3
2-3
2-3
2-3
2-3
2-3
2-3
2-3
2-3
2-3
2-3
2-3
2-3
2-3
2-3
2-3
2-3
2-3
2-3
2-3
2-3
2-3
2-3
2-3
2-3
2-3
2-3
2-3
2-3
2-3
2-3
2-3
2-3
2-3
2-3
2-3
2-3
2-3
2-3
2-3
2-3
2-3
2-3
2-3
2-3
2-3
2-3
2-3
2-3
2-3
2-3
2-3
2-3
2-3
2-3
2-3
2-3
2-3
2-3
2-3
2-3
2-3
2-3
2-3
2-3
2-3
2-3
2-3
2-3
2-3
2-3
2-3
2-3
2-3
2-3
2-3
2-3
2-3
2-3
2-3
2-3
2-3
2-3
2-3
2-3
2-3
2-3
2-3
2-3
2-3
2-3
2-3
2-3
2-3
2-3
2-3
2-3
2-3
2-3
2-3
2-3
2-3
2-3
2-3
2-3
2-3
2-3
2-3
2-3
2-3
2-3
2-3
2-3
2-3
2-3
2-3
2-3
2-3
2-3
2-3
2-3
2-3
2-3
2-3
2-3
2-3
2-3
2-3
2-3
2-3
中粗砂 <2-3> |  | 试验个数 |  | 0 | [25 empty] | 0 | 0 | 0 | 0 | 0 |  | 0 | 0 | 0 | 0
|  | 统计个数 |  | 0 | [25 empty] | 0 | 0 | 0 | 0 | 0 |  | 0 | 0 | 0 | 0
|  | 最 大 值 |  | 0 | [25 empty] | 0 | 0 | 0 | 0 | 0 |  | 0 | 0 | 0 | 0
|  | 最 小 值 |  | 0 | [25 empty] | 0 | 0 | 0 | 0 | 0 |  | 0 | 0 | 0 | 0
|  | 平 均 值 |  | #DIV/0! | [25 empty] | #DIV/0! | #DIV/0! | #DIV/0! | #DIV/0! | #DIV/0! |  | #DIV/0! | #DIV/0! | #DIV/0! | #DIV/0!
|  | 标 准 差 |  | #DIV/0! | [25 empty] | #DIV/0! | #DIV/0! | #DIV/0! | #DIV/0! | #DIV/0!
|  | 变异系数 |  | #DIV/0! | [25 empty] | #DIV/0! | #DIV/0! | #DIV/0! | #DIV/0! | #DIV/0!
标 准 值
2-2 | ZK1-2 | 8.2-8.4 | 47.1 | 2.64 | 1.68 | 1.14 | 94.8 | 1.312 | 45.7 | 26.1 | 19.6 | 1.07 |  |  |  |  | 1.67 | 2.88 | 1.1 | 2.1 | 99.2 | 0.391 | 0.15 | [19 empty] | 淤泥质土 | 含粉砂
2-2 | ZK4-3 | 10.3-10.5 | 19 | 2.71 |  |  |  |  | 26.3 | 16.1 | 10.2 | 0.28 | [10 empty] | 0.13 | [19 empty] | 粉质黏土
2-2 | ZK7-3 | 10.8-11.0 | 36.7 | 2.64 | 1.64 | 1.2 | 80.7 | 1.201 | 32.7 | 19.4 | 13.3 | 1.3 | [30 empty] | 淤泥质土
2-2 | ZK8-3 | 9.2-9.4 | 39.6 | 2.65 | 1.8 | 1.29 | 99.4 | 1.055 | 38 | 22.2 | 15.8 | 1.1 | 8.5 | 6.6 |  |  |  | 2.21 | 0.54 | 3.8 | 65.7 | 0.214 | [20 empty] | 淤泥质土 | 含粉砂
2-2 | ZK12-3 | 11.4-11.6 | [27 empty] | 2 | 17.9 | 22.7 | 12.2 | 45.2 | [8 empty] | 粉砂 | 含淤泥
2-2 | ZK13-3 | 12.2-12.4 | [27 empty] | 16.5 | 36.2 | 21.4 | 3.3 | 22.6 | [8 empty] | 粗砂
2-2 | ZK16-3 | 10.8-11.0 | [27 empty] | 25.5 | 35.6 | 18.6 | 3.4 | 16.9 | [8 empty] | 砾砂
2-2 | ZK20-2 | 10.1-10.3 | 38.4 | 2.65 | 1.81 | 1.31 | 99.2 | 1.026 | 37.3 | 21.7 | 15.6 | 1.07 | 11.8 | 11.9 |  |  |  | 2.77 | 0.66 | 3.1 | 98 | 0.275 | [20 empty] | 淤泥质土 | 含粉砂
2-2 | ZK22-2 | 9.1-9.3 | [27 empty] | 19.1 | 33.6 | 10.1 | 4.3 | 32.9 | [8 empty] | 粗砂
2-2 | ZK25-2 | 9.5-9.7 | 42.1 | 2.64 | 1.75 | 1.23 | 97.2 | 1.144 | 40.5 | 23.4 | 17.1 | 1.09 | [17 empty] | 9.2 | 8.1 | 5.3 | 41.9 | 35.5 | [8 empty] | 淤泥质土
2-2
淤泥质砂 <2-2> |  | 试验个数 | 6 | 6 | 6 | 6 | 6 | 6 | 6 | 6 | 6 | 6 | 2 | 2 |  |  | 1 | 3 | 3 | 3 | 3 | 3 | [7 empty] | 5 | 5 | 5 | 5 | 5
|  | 统计个数 | 6 | 6 | 5 | 5 | 5 | 5 | 6 | 6 | 6 | 6 | 2 | 2 |  |  | 1 | 3 | 3 | 3 | 3 | 3 | [7 empty] | 5 | 5 | 5 | 5 | 5
|  | 最 大 值 | 47.1 | 2.71 | 1.81 | 1.31 | 99.4 | 1.312 | 45.7 | 26.1 | 19.6 | 1.3 | 11.8 | 11.9 |  |  | 1.67 | 2.88 | 1.1 | 3.8 | 99.2 | 0.391 | [7 empty] | 25.5 | 36.2 | 22.7 | 41.9 | 45.2
|  | 最 小 值 | 19 | 2.64 | 1.64 | 1.14 | 80.7 | 1.026 | 26.3 | 16.1 | 10.2 | 0.28 | 8.5 | 6.6 |  |  | 1.67 | 2.21 | 0.54 | 2.1 | 65.7 | 0.214 | [7 empty] | 2 | 8.1 | 5.3 | 3.3 | 16.9
|  | 平 均 值 | 37.15 | 2.655 | 1.736 | 1.234 | 94.26 | 1.1476 | 36.75 | 21.48333 | 15.26667 | 0.985 | 10.15 | 9.25 |  |  | 1.67 | 2.62 | 0.7666667 | 3 | 87.63333 | 0.2933333 | [7 empty] | 14.46 | 26.28 | 15.62 | 13.02 | 30.62
|  | 标 准 差 | 9.598906 | 0.02738613 | 0.07436397 |  |  | 0.1153833 |  |  | 3.227176
|  | 变异系数 | 0.2583824 | 0.01031493 | 0.04283639 |  |  | 0.1005431 |  |  | 0.2113871
标 准 值
4-2 | ZK4-4 | 12.5-12.7 | 26.4 | 2.74 | 1.95 | 1.54 | 93.2 | 0.776 | 45.7 | 26 | 19.7 | 0.02 | 32.8 | 25.8 | 0.2 | 7.7 |  |  | 0.23 | 7.7 | [9 empty] | 34.9 | 26.8 | 13.9 | 4.6 | 19.8 | [8 empty] | 砾砂
4-2 | ZK4-5 | 12.8-13.0 | 22.5 | 2.73 | 2.08 | 1.7 | 100 | 0.608 | 40.4 | 23.4 | 17 | -0.05 | 30.4 | 22.7 | 0.23 | 6.5 |  |  | 0.15 | 10.5 | [22 empty] | 粉质黏土
4-2 | ZK4-6 | 14.3-14.5 | 26.1 | 2.74 | 2.01 | 1.59 | 99.5 | 0.719 | 45.2 | 25.8 | 19.4 | 0.02 | 28.9 | 23.8 | 0.22 | 7.5 |  |  | 0.2 | 8.8 | [22 empty] | 黏土 | 含粉粒
4-2 | ZK4-7 | 14.6-14.8 | 25.3 | 2.74 | 1.97 | 1.57 | 93.3 | 0.743 | 42.6 | 24.5 | 18.1 | 0.04 | 21.7 | 20.1 | 0.23 | 6.7 |  |  | 0.25 | 6.9 | [22 empty] | 黏土
4-2 | ZK6-1 | 14.6-14.8 | 25 | 2.74 |  |  |  |  | 42.3 | 24.3 | 18 | 0.04 | [30 empty] | 黏土
4-2 | ZK7-4 | 13.2-13.4 | 27.3 | 2.74 | 1.98 | 1.56 | 98.2 | 0.762 | 46 | 26.3 | 19.7 | 0.05 | 23.7 | 21 |  |  |  |  | 0.15 | 12 | [22 empty] | 黏土
4-2 | ZK12-4 | 14.3-14.5 | 27.1 | 2.74 | 1.92 | 1.51 | 91.2 | 0.814 | 45.9 | 26 | 19.9 | 0.06 | 25.9 | 21.8 |  |  |  |  | 0.33 | 5.5 | [22 empty] | 黏土 | 含结核
4-2 | ZK13-4 | 16.0-16.2 | 20.8 | 2.74 |  |  |  |  | 40.5 | 23.4 | 17.1 | -0.15 | [30 empty] | 黏土
4-2 | ZK16-4 | 25.8-26.0 | 30.2 | 2.74 |  |  |  |  | 47.1 | 26.9 | 20.2 | 0.16 | [30 empty] | 黏土
4-2 | ZK21-1 | 13.0-13.2 | 20.8 | 2.73 |  |  |  |  | 36.7 | 21.3 | 15.4 | [31 empty] | 粉质黏土
4-2 | ZK21-2 | 38.7-38.9 | 26.2 | 2.74 |  |  |  |  | 43.7 | 24.9 | 18.8 | 0.07 |  |  | 0.23 | 6.8 | [26 empty] | 黏土 | 含石块
强风化泥质粉砂岩 <4-2> |  | 试验个数 | 11 | 11 | 6 | 6 | 6 | 6 | 11 | 11 | 11 | 10 | 6 | 6 | 5 | 5 |  |  | 6 | 6 | [9 empty] | 1 | 1 | 1 | 1 | 1
|  | 统计个数 | 11 | 11 | 6 | 6 | 6 | 6 | 11 | 11 | 11 | 10 | 6 | 6 | 5 | 5 |  |  | 6 | 6 | [9 empty] | 1 | 1 | 1 | 1 | 1
|  | 最 大 值 | 30.2 | 2.74 | 2.08 | 1.7 | 100 | 0.814 | 47.1 | 26.9 | 20.2 | 0.16 | 32.8 | 25.8 | 0.23 | 7.7 |  |  | 0.33 | 12 | [9 empty] | 34.9 | 26.8 | 13.9 | 4.6 | 19.8
|  | 最 小 值 | 20.8 | 2.73 | 1.92 | 1.51 | 91.2 | 0.608 | 36.7 | 21.3 | 15.4 | -0.15 | 21.7 | 20.1 | 0.2 | 6.5 |  |  | 0.15 | 5.5 | [9 empty] | 34.9 | 26.8 | 13.9 | 4.6 | 19.8
|  | 平 均 值 | 25.24545 | 2.738182 | 1.985 | 1.578333 | 95.9 | 0.737 | 43.28182 | 24.8 | 18.48182 | 0.026 | 27.23333 | 22.53333 | 0.222 | 7.04 |  |  | 0.2183333 | 8.566667 | [9 empty] | 34.9 | 26.8 | 13.9 | 4.6 | 19.8
|  | 标 准 差 | 2.868924 | 0.004045199 | 0.05540758 | 0.06554896 | 3.773592 | 0.07081808 | 3.15145 | 1.644992 | 1.511832 | 0.08085653 | 4.211255 | 2.054913 | 0.0130384 | 0.5272571 |  |  | 0.06823977 | 2.388026
|  | 变异系数 | 0.1136412 | 0.00147733 | 0.02791314 | 0.04153049 | 0.03934924 | 0.09608966 | 0.07281233 | 0.06633034 | 0.08180105 | 3.109866 | 0.154636 | 0.09119436 | 0.05873155 | 0.07489447 |  |  | 0.3125486 | 0.2787579
|  | 标 准 值 | [16 empty] | 0.1619946 | 6.595114